## ŽOLP A
Naročnik: |  | DRSI
Inženir: |  | DRI upravljanje investicij, d.o.o.
Odsek / objekt |  | Izvajanje zunanje kontrole kakovosti pri gradnji nadomestnega železniškega nadvoza čez Dunajsko cesto v Ljubljani
v okviru nadgradnje železniške postaje Ljubljana
PROGRAMA POVPREČNE POGOSTOST PRESKUSOV ZA ZUNANJO KONTROLO KAKOVOSTI
in PONUDBENI PREDRAČUN
Program je izdelan na osnovi posredovanih količin iz projektne dokumentacije. Obseg povprečne pogostosti preskusov za notranjo in zunanjo kontrolo del
je določen na osnovi tehničnih specifikacij (Splošni in tehnični pogoji, standardi, Tehnične specifikacije za javne ceste in železnice,
Pravilnik o zgornjem ustroju železniških prog ipd.) in obravnave posameznega tematskega področja na strokovnih komisijah za zemeljska dela, asfalte,
betone, hidroizolacije in jekla.
Za gradbene proizvode in polproizvode, ki se uporabljajo v procesu gradnje posameznih objektov je proizvajalec (izvajalec) dolžan zagotoviti
izjave o lastnostih po Zakonu o gradbenih proizvodih. Program povprečne pogostosti je razvojno naravnan, tako da so predvideni že nekateri preskusi,
ki so predvideni v noveliranih standardih.
|  |  | Veljavna regulativa | Obseg del |  | Notranja kontrola |  | Zunanja kontrola |  | Cena
|  |  | (standard, TSC,…) | enota mere |  | na enoto | število | na enoto | število | na enoto | skupaj
1 ZEMELJSKA DELA IN TEMELJENJE
1.1 Ogledi in konzultacije
- Ogled terena in temeljnih tal (sondažni izkopi) |  |  | Eurokod 7 | m2 |  | 4/km | 0 | 1/km | - | xxxxxx | XXXXXX
- Pregledi tal pod temelji objektov (plitvo) |  |  | Eurokod 7 | št objektov | 1 | 0.75 | 0.75 | 0.5 | 6 |  | 0
1.2 Temeljna tla (trasa - zemeljski objekti)
1.2.1 Izvedba poskusnega polja (TSC 06.740)
- gostota in vlažnost z izotop. sondo |  |  | TSC 06.711 | polje |  | 15/polje | 0 | 10/polje | - | xxxxxx | XXXXXX
- dinamični deformacijski modul - Evd |  |  | TSC 06.720 | polje |  | 15/polje | 0 | 4/polje | - | xxxxxx | XXXXXX
- statični deformacijski modul - Evs* |  |  | TSC 06.720 | polje |  | 3/polje | 0 | 1/polje | - | xxxxxx | XXXXXX
- preveritev homogenosti in debeline stabilizirane plasti |  |  |  | polje |  | 3/polje | 0 | 1/polje | - | xxxxxx | XXXXXX
- preskus po Proctorju |  |  | SIST EN 13286-2 | polje |  | 1/polje | 0 | 1/polje | - | xxxxxx | XXXXXX
1.2.2 Temeljna tla mehansko utrjena- TTMU
- vlažnost (zemljine) |  |  | SIST -TS CEN ISO/TS 17892-1 | m2 | 20652 | 8000 | 3 | 20000 | 2 |  | 0
- delež humoznih primesi |  |  | SIST EN 1744-1, T15.1 | m2 | 20652 | 8000 | 3 | 20000 | 2 |  | 0
- konsistenčne meje vezlivih zemljin |  |  | SIST -TS CEN ISO/TS 17892-12 | m2 | 20652 | 8000 | 3 | 20000 | 2 |  | 0
- zrnavost nevezljivih zemljin |  |  | SIST EN 933-1 | m2 | 20652 | 8000 | 3 | 20000 | 2 |  | 0
- preskus po Proctorju |  |  | SIST EN 13286-2 | m2 | 20652 | 8000 | 3 | 20000 | 2 |  | 0
- gostota in vlažnost (z izotopsko sondo) |  |  | TSC 06.711 | m2 | 20652 | 200 | 100 | 800 | 30 |  | 0
- dinamični deformacijski modul - Evd |  |  | TSC 06.720 | m2 | 20652 | 400 | 52 | 800 | 30 |  | 0
- statični deformacijski modul - Evs* |  |  | TSC 06.720 | m2 | 20652 | 2000 | 10 | 5000 | 4 |  | 0
* samo v območju do 0,5 m pod PSU
1.2.3 Temeljna tla kemično stabilizirana - TTKS
- vlažnost (zemljine) |  |  | SIST -TS CEN ISO/TS 17892-1 | m2 |  | 20000 | 0 | 20000 | - | xxxxxx | XXXXXX
- preskus po Proctorju stabilizirane zemljine |  |  | SIST EN 13286-2 | m2 |  | 20000 | 0 | 20000 | - | xxxxxx | XXXXXX
- vremenska obstojnost (CBR 1, CBR 2) |  |  | SIST EN 13286-47 | m2 |  | 20000 | 0 | 20000 | - | xxxxxx | XXXXXX
- gostota in vlažnost (z izotopsko sondo) |  |  | TSC 06.711 | m2 |  | 1500 | 0 | 1500 | - | xxxxxx | XXXXXX
- dinamični deformacijski modul - Evd |  |  | TSC 06.720 | m2 |  | 1500 | 0 | 1500 | - | xxxxxx | XXXXXX
- statični deformacijski modul - Evs* |  |  | TSC 06.720 | m2 |  | 8000 | 0 | 8000 | - | xxxxxx | XXXXXX
- preveritev homogenosti in debeline stabilizirane plasti |  |  |  | m2 |  | 20000 | 0 | 20000 | - | xxxxxx | XXXXXX
- tlačna trdnost stabilizirane zemljine po 7 dneh |  |  | SIST EN 13286-41 | m2 |  | 4000 | 0 | 20000 | - | xxxxxx | XXXXXX
1.3.1 Geosintetiki - lastnosti (ločilni ali drenažni)
- natezne karakteristike |  |  | EN ISO 10319 | m2 | 22330 | izvajalec del pridobi izjavo o lastnostih* |  | 20000 | 2 |  | 0
- prebodna trdnost |  |  | EN ISO 12236 | m2 | 22330 |  |  | 20000 | 2 |  | 0
- dinamični prebod |  |  | EN ISO 13433 | m2 | 22330 |  |  | 20000 | 2 |  | 0
- vodoprepustnost |  |  | EN ISO 11058 | m2 | 22330 |  |  | 20000 | 2 |  | 0
- karakteristična velikost por |  |  | EN ISO 12956 | m2 | 22330 |  |  | 20000 | 2 |  | 0
1.4 Nasipi, zasipi, klini
1.4.1 Preiskave zemljin/kamnin za N in KSN
- vlažnost (zemljine) |  |  | SIST -TS CEN ISO/TS 17892-1 | m3 | 12800 | 15000 | 1 | 50000 | 1 |  | 0
- delež humoznih primesi |  |  | SIST EN 1744-1, T15.1 | m3 | 12800 | 15000 | 1 | 50000 | 1 |  | 0
- konsistenčne meje vezlivih zemljin |  |  | SIST -TS CEN ISO/TS 17892-12 | m3 | 12800 | 15000 | 1 | 50000 | 1 |  | 0
- zrnavost nevezljivih zemljin |  |  | SIST EN 933-1 | m3 | 12800 | 15000 | 1 | 50000 | 1 |  | 0
- preskus po Proctorju |  |  | SIST EN 13286-2 | m3 | 12800 | 15000 | 1 | 50000 | 1 |  | 0
- preskus po Proctorju stabilizirane zemljine |  |  | SIST EN 13286-2 | m3 | 12800 | 15000 | 1 | 50000 | - | xxxxxx | XXXXXX
- vremenska obstojnost (CBR 1, CBR 2) |  |  | SIST EN 13286-47 | m3 | 12800 | 15000 | 1 | 50000 | - | xxxxxx | XXXXXX
- tlačna trdnost stabilizirane zemljine po 7 dneh |  |  | SIST EN 13286-41?? | m3 | 12800 | 15000 | 1 | 50000 | - | xxxxxx | XXXXXX
- preveritev homogenosti in debeline stabilizirane plasti |  |  |  | m2 | 12800 | 4000 | 3 | 20000 | - | xxxxxx | XXXXXX
Rezultate predhodnih preiskav se poda v tehnološkem elaboratu in preveri na poskusnem polju !
1.4.2 Nasipi (izboljšani in stabilizirani) mehansko utrjeni - NMU (preiskave vgrajenih plasti)
- gostota in vlažnost (z izotopsko sondo) |  |  | TSC 06.711 | m3 | 4300 | 200 | 21.5 | 800** | 15 |  | 0
- dinamični deformacijski modul E vd* |  |  | TSC 06.720 | m3 | 4300 | 200 | 21.5 | 800* | 15 |  | 0
- statični deformacijski modul Evs* |  |  | TSC 06.720 | m3 | 4300 | 1000 | 4.3 | 4000** | 4 |  | 0
* meritve povprečno vsako 3. plast
**zaključna plast
1.4.3 Zasipi in klini
1.4.3.1 Za objekti in PHO
- gostota in vlažnost (z izotopsko sondo) |  |  | TSC 06.711 | m3 | 8500 | 3 /plast | 100 | 3 /plast* | 25 |  | 0
- dinamični deformacijski modul - Evd |  |  | TSC 06.720 | m3 | 8500 | 3 /plast | 100 | 3 /plast* | 25 |  | 0
- statični deformacijski modul - Ev2* |  |  | TSC 06.720 | m3 | 8500 | 1 /plast | 30 | 1 /plast** | 6 |  | 0
* meritve povprečno vsako 3. plast
**zaključna plast
1.4.4 Nasipi iz armirane zemljine
- gostota in vlažnost (z izotopsko sondo) |  |  | TSC 06.711 | m3 |  | 100 | 0 | 400 | - | xxxxxx | XXXXXX
- dinamični deformacijski modul - Evd |  |  | TSC 06.720 | m3 |  | 100 | 0 | 400 | - | xxxxxx | XXXXXX
- zrnavost |  |  | SIST EN 933-1 | m3 |  | 2000 | 0 | 8000 | - | xxxxxx | XXXXXX
- preskus po Proctorju zemljine |  |  | SIST EN 13286-2 | m3 |  | 4000 | 0 | 8000 | - | xxxxxx | XXXXXX
- natezni preskus armaturne geomreže |  |  | SIST EN ISO 10319 | m2 |  | 1000 | 0 | 8000 | - | xxxxxx | XXXXXX
1.4.5 Glinasti naboj - zaščita podtalnice
- zrnavost |  |  | SIST EN 933-1 | m2 |  | 500 | 0 | 2000 | - | xxxxxx | XXXXXX
- gostota in vlažnost (z izotopsko sondo) |  |  | TSC 06.711 | m2 |  | 100 | 0 | 400 | - | xxxxxx | XXXXXX
- vodoprepustnost |  |  | SIST EN 17892-11 | m2 |  | 500 | 0 | 2000 | - | xxxxxx | XXXXXX
- konsistenčne meje vezlivih zemljin |  |  | SIST -TS CEN ISO/TS 17892-12 | m2 |  | 500 | 0 | 2000 | - | xxxxxx | XXXXXX
- preskus po Proctorju |  |  | SIST EN 13286-2 | m2 |  | 4000 | 0 | 20000 | - | xxxxxx | XXXXXX
- lastnosti bentonitne polsti |  |  |  | m2 |  | 4000 | 0 | 20000 | - | xxxxxx | XXXXXX
(natezna in prebodna trdnost, debelina, površinska masa polnila)
1.5 Kamnita posteljica - PO (TSC 06.100)
1.5.1 Predhodni preskusi PO
1.5.1.1 Preskusi pri vgrajevanju in vgrajene plasti PO
- odvzem vzorca - deponija |  |  | SIST EN 932-1 | m3 | 750 | 5000 | 4 | 5000 | 1 |  | 0
- zrnavost (deponija) |  |  | SIST EN 933-1 | m3 | 750 | 5000 | 4 | 5000 | 1 |  | 0
- zrnavost (po vgradnji) |  |  | SIST EN 933-1 | m3 | 750 | 3000 | 4 | 10000 | 1 |  | 0
- oblika zrn (delež drobljenih zrn za prod) |  |  | SIST EN 933-4 | m3 | 750 | 3000 | 4 | 10000 | 1 |  | 0
- humoznost |  |  | SIST EN 1744-1, T.15.1 | m3 | 750 | 3000 | 4 | 10000 | 1 |  | 0
- preskus po Proctorju |  |  | SIST EN 13286-2 | m3 | 750 | 10000 | 4 | 40000 | 1 |  | 0
- gostota in vlažnost (z izotopsko sondo) |  |  | TSC 06.711 | m2 | 2400 | 500 | 80 | 2000 | 20 |  | 0
- dinamični deformacijski modul - Evd |  |  | TSC 06.720 | m2 | 2400 | 500 | 80 | 2000 | 20 |  | 0
- statični deformacijski modul - Ev2 |  |  | TSC 06.720 | m2 | 2400 | 10000 | 12 | 20000 | 3 |  | 0
- ravnost in višina planuma |  |  | TSC 06.610 | m2 | 2400 | 2000 | 8 | 8000 | 2 |  | 0
1.6 Koli, vodnjaki
- pregled temeljnih tal in dolžine vpetja |  |  |  | pilot |  | 1,00* | 68 | 0.25 | 17 |  | 0
- preveritev zveznosti |  |  |  | pilot |  | 1,00* | 68 | 0.25 | 17 |  | 0
- horizontalni pomik pilotov za PHO** |  |  |  | pilot-zabita cev |  |  | 0 |  | - | xxxxxx | XXXXXX
* pri premostitvenih objektih se pregleda 100 %, pri podpornih zidovih 50 % in pri PHO 25 % pilotov
** Piloti -zabite jeklene cevi za PHO
[9 empty] | 1 ZEMELJSKA DELA IN TEMELJENJE | 0
2 SPODNJE NOSILNE PLASTI
2.1 Nevezane nosilne plasti - NNP (TSC 06.200)
2.1.1 Preskusi pri vgrajevanju in vgrajene plasti
- odvzem vzorca |  |  | SIST EN 932-1 | m3 | 8100 | 1000 | 8 | 4000 | 2 |  | 0
- zrnavost zmesi zrn (deponija) |  |  | SIST EN 933-1 | m3 | 8100 | 1000 | 8 | 4000 | 2 |  | 0
- zrnavost zmesi zrn (po vgradnji)* |  |  | SIST EN 933-1 | m3 | 8100 | 4000 | 4 | 16000 | 1 |  | 0
- *kakovost finih delcev (ekvivalent peska) |  |  | SIST EN 933-8 | m3 | 8100 | 2000 | 8 | 4000 | 2 |  | 0
- *kakovost finih delcev (metilen modro) |  |  | SIST EN 933-9 | m3 | 8100 | 2000 | 8 | 4000 | 2 |  | 0
- oblika grobih zrn (delež drobljenih zrn za prod) |  |  | SIST EN 933-4 | m3 | 8100 | 2000 | 8 | 4000 | 2 |  | 0
- delež organskih primesi |  |  | SIST EN 1744-1, T.15.1 | m3 | 8100 | 2000 | 4 | 8000 | 1 |  | 0
- preskus po Proctorju |  |  | SIST EN 13286-2 | m3 | 8100 | 10000 | 4 | 40000 | 1 |  | 0
- odpornost proti drobljenju (LA) |  |  | SIST EN 1097-2 | m3 | 8100 | 10000 | 4 | 40000 | 1 |  | 0
- odpornost proti obrabi (micro Deval) |  |  | SIST EN 1097-1 | m3 | 8100 | 20000 | 4 | 80000 | 1 |  | 0
- gostota in vlažnost (z izotopsko sondo) |  |  | TSC 06.711 | m2 | 14060 | 200 | 80 | 800 | 20 |  | 0
- dinamični deformacijski modul - Evd |  |  | TSC 06.720 | m2 | 14060 | 400 | 80 | 1600 | 20 |  | 0
- statični deformacijski modul - Ev2 |  |  | TSC 06.720 | m2 | 14060 | 1000 | 20 | 4000 | 5 |  | 0
- ravnost in višina planuma |  |  | TSC 06.610 | m2 | 14060 | 2000 | 8 | 8000 | 2 |  | 0
* če je ugotovljen delež delce > 0,063 mm večji od 3% se izvede preiskava metilen modro oz EP
2.2 Vezane spodnje nosilne plasti s hidravličnimi vezivi (TSC 06.320)
2.2.1 Predhodne preiskave
- zrnavost zmesi zrn |  |  | SIST EN 933-1 | kos |  | 1 | 0 | - | - | xxxxxx | XXXXXX
- dosežena gostota proiz. zmesi po Proctorju |  |  | SIST EN 13286-2 | kos |  | 1 | 0 | - | - | xxxxxx | XXXXXX
- tlačna trdnost (3 preskušanci) |  |  | SIST EN 13286-41 | kos |  | 1 | 0 | - | - | xxxxxx | XXXXXX
- odpornost proti zmrzovanju |  |  |  | kos |  | 1 | 0 | - | - | xxxxxx | XXXXXX
2.2.2 Hidravlično vezivo
- delež |  |  |  | m2 |  | 8000 | 0 | 20000 | - | xxxxxx | XXXXXX
2.2.3 Proizvedena mešanica
- zrnavost proizvedene zmesi |  |  | SIST EN 933-1 | m2 |  | 4000 | 0 | 16000 | - | xxxxxx | XXXXXX
- gostota proiz. zmesi (ena točka po MPP pri w0) |  |  | SIST EN 13286-2 | m2 |  | 8000 | 0 | 20000 | - | xxxxxx | XXXXXX
- tlačna trdnost (3 preskušanci) |  |  | SIST EN 13286-41 | m2 |  | 4000 | 0 | 20000 | - | xxxxxx | XXXXXX
- odpornost proti zmrzovanju po potrebi |  |  |  | m2 |  | 40000 | 0 | 20000 | - | xxxxxx | XXXXXX
2.2.4 Vgrajena plast mešanice
- vlažnost in gostota |  |  | TSC 06.711 | m2 |  | 100 | 0 | 400 | - | xxxxxx | XXXXXX
[9 empty] | 2 SPODNJE NOSILNE PLASTI | 0
3 BITUMINIZIRANE ZMESI (TSC 06.300/06.410)
3.2 Bituminizirane zmesi za zgornje asfaltne nosilne plasti (AC base)
3.2.1 Zmesi kamnitih zrn |  |  |  | (AC 32 base B50/70 A1/A2, AC 22 base B50/70 A4)
- zrnavost |  |  | SIST EN 933-1 | t | 1100 | Deklarirano na izjavi o lastnostih * |  |  | - | xxxxxx | XXXXXX
- delež finih delcev |  |  | SIST EN 933-1 | t | 1100 |  |  |  | - | xxxxxx | XXXXXX
- kakovost finih delcev |  |  | SIST EN 933-9 | t | 1100 |  |  |  | - | xxxxxx | XXXXXX
- modul ploščatosti ali oblika grobih zrn |  |  | SIST EN 933-5, 933-4 | t | 1100 |  |  |  | - | xxxxxx | XXXXXX
- delež drobljenih zrn v zmesi grobih zrn |  |  | SIST EN 933-5 | t | 1100 |  |  |  | - | xxxxxx | XXXXXX
- odpornost grobih zrn proti drobljenju (LA) |  |  | SIST EN 1097-2 | t | 1100 |  |  |  | - | xxxxxx | XXXXXX
- obvitost grobih zrn z bitumenskim vezivom |  |  | SIST EN 12697-11/A | t | 1100 |  |  |  | - | xxxxxx | XXXXXX
- odpornost zrn proti zmrzovanju in odtajevanju |  |  | SIST EN 1367-1 | t | 1100 |  |  |  | - | xxxxxx | XXXXXX
- odpornost zrn proti temperaturnem šoku |  |  | SIST EN 1367-5 | t | 1100 |  |  |  | - | xxxxxx | XXXXXX
*izjavo o lastnostih poda dobavitelj asfaltne zmesi za uporabljene kamnite materiale za proizvod
3.2.2 Bitumensko vezivo
- zmehčišče po PK |  |  | SIST EN 1427 | t | 1100 | 1000 | 1.1 | 4000 | - | xxxxxx | XXXXXX
- penetracija |  |  | SIST EN 1426 | t | 1100 | 1000 | 1.1 | 4000 | - | xxxxxx | XXXXXX
- pretrgališče po Fraassu |  |  | SIST EN 12593 | t | 1100 | izvajalec del pridobi izjavo o lastnostih* |  | 4000 | - | xxxxxx | XXXXXX
- duktilnost |  |  | DIN 52013 | t | 1100 |  |  | 4000 | - | xxxxxx | XXXXXX
- indeks penetracije |  |  | SIST EN 12591 | t | 1100 |  |  | 4000 | - | xxxxxx | XXXXXX
- kinematična viskoznost pri 135°C |  |  | SIST EN 12595 | t | 1100 |  |  | 4000 | - | xxxxxx | XXXXXX
- dinamična viskoznost pri 60°C |  |  | SIST EN 12596 | t | 1100 |  |  | 4000 | - | xxxxxx | XXXXXX
*izjavo o lastnostih poda dobavitelj asfaltne zmesi za uporabljeno bitumensko vezivo za proizvod
3.2.3 Vgrajevana-proizvedena bituminizirana zmes
- delež veziva |  |  | SIST EN 12697-1 | t | 1100 | 1000 | 3 | 4000 | 2 |  | 0
- zrnavost |  |  | SIST EN 12697-2 | t | 1100 | 1000 | 3 | 4000 | 2 |  | 0
- največja gostota bituminizirane zmesi |  |  | SIST EN 12697-5 | t | 1100 | 1000 | 3 | 4000 | 2 |  | 0
- prostorska gostota bituminizirane zmesi |  |  | SIST EN 12697-6 | t | 1100 | 1000 | 3 | 4000 | 2 |  | 0
- vsebnost votlin v bituminizirani zmesi |  |  | SIST EN 12697-8 | t | 1100 | 1000 | 3 | 4000 | 2 |  | 0
- občutljivost na vodo |  |  | SIST EN 12697-12 | t | 1100 | izvajalec del pridobi izjavo o lastnostih* |  | 8000 | - | xxxxxx | XXXXXX
*izjavo o lastnostih poda dobavitelj asfaltne zmesi za ta proizvod
3.2.4 Vgrajena bituminizirana zmes
odvzem jeder iz vgrajene plasti:
- prostorska gostota asfaltne plasti |  |  | SIST EN 12697-6 | t | 1100 | 1000 | 3 | 4000 | 2 |  | 0
- vsebnost votlin v asfaltni plasti |  |  | SIST EN 12697-8 | t | 1100 | 1000 | 3 | 4000 | 2 |  | 0
- zgoščenost asfaltne plasti |  |  | SIST EN 12697-9 | t | 1100 | 1000 | 3 | 4000 | 2 |  | 0
- debelina asfaltne plasti |  |  | SIST EN 12697-36 | t | 1100 | 1000 | 3 | 4000 | 2 |  | 0
- odpornost proti trajnemu preoblikovanju |  |  | SIST EN 12697-22 | t | 1100 | izvajalec del pridobi izjavo o lastnostih* |  | 8000 | 1 |  | 0
- meritve gostote asfaltne plasti z izotop. sondo |  |  | ASTM D2950-91 | m2 | 6850 | 200 | 34 | 400 | 20 |  | 0
ali druga neporušna metoda (TSC 06.713)
*izjavo o lastnostih poda dobavitelj asfaltne zmesi za ta proizvod*
Odvzem jeder se računa na komad jeder in ne za vsako plast posebej!
3.2.5 Ekstrahirano bitumensko vezivo iz vgrajevane bituminizirane zmesi
- zmehčišče po PK |  |  | SIST EN 1427 | t | 790 | 4000 |  | 4000 | 1 |  | 0
- penetracija |  |  | SIST EN 1426 | t | 790 | 4000 |  | 4000 | 1 |  | 0
- pretrgališče po Fraassu |  |  | SIST EN 12593 | t | 790 | XXXXX |  | 4000 | 1 |  | 0
- duktilnost |  |  | DIN 52013 | t | 790 | XXXXX |  | 4000 | - | xxxxxx | XXXXXX
3.3 Bituminizirane zmesi za vezne plasti (AC bin)
3.3.1 Zmesi kamnitih zrn
- zrnavost |  |  | SIST EN 933-1 | t | 325 | izvajalec del pridobi izjavo o lastnostih* |  |  | - | xxxxxx | XXXXXX
- delež finih delcev |  |  | SIST EN 933-1 | t | 325 |  |  |  | - | xxxxxx | XXXXXX
- kakovost finih delcev |  |  | SIST EN 933-9 | t | 325 |  |  |  | - | xxxxxx | XXXXXX
- modul ploščatosti ali oblika grobih zrn |  |  | SIST EN 933-3, 933-4 | t | 325 |  |  |  | - | xxxxxx | XXXXXX
- delež drobljenih zrn v zmesi grobih zrn |  |  | SIST EN 933-5 | t | 325 |  |  |  | - | xxxxxx | XXXXXX
- odpornost grobih zrn proti drobljenju (LA) |  |  | SIST EN 1097-2 | t | 325 |  |  |  | - | xxxxxx | XXXXXX
- odpornost grobih zrn proti zaglajevanju |  |  | SIST EN 1097-8 | t | 325 |  |  |  | - | xxxxxx | XXXXXX
- odpornost proti obrabi |  |  | SIST EN 1097-1 | t | 325 |  |  |  | - | xxxxxx | XXXXXX
- odpornost zrn proti zmrzovanju in odtajevanju |  |  | SIST EN 1367-1 | t | 325 |  |  |  | - | xxxxxx | XXXXXX
- odpornost zrn proti temperaturnem šoku |  |  | SIST EN 1367-5 | t | 325 |  |  |  | - | xxxxxx | XXXXXX
- obvitost grobih zrn z bitumenskim vezivom |  |  | SIST EN 12697-11/A | t | 325 |  |  |  | - | xxxxxx | XXXXXX
*izjavo o lastnostih poda dobavitelj asfaltne zmesi za uporabljene kamnite materiale za proizvod
3.3.2 Bitumensko vezivo
- zmehčišče po PK |  |  | SIST EN 1427 | t | 325 |  |  |  | - | xxxxxx | XXXXXX
- penetracija |  |  | SIST EN 1426 | t | 325 |  |  |  | - | xxxxxx | XXXXXX
- pretrgališče po Fraassu |  |  | SIST EN 12593 | t | 325 | Izvajalec del pridobi Izjavo o lastnostih * |  |  | - | xxxxxx | XXXXXX
- duktilnost |  |  | DIN 52013 | t | 325 |  |  |  | - | xxxxxx | XXXXXX
- RTFOT in PAV: sprememba mase |  |  | SIST EN 12607-1/-3 | t | 325 |  |  | 4000 | - | xxxxxx | XXXXXX
- RTFOT in PAV: vrednost penetracije |  |  | SIST EN 1426 | t | 325 |  |  | 4000 | - | xxxxxx | XXXXXX
- RTFOT in PAV: porast zmehčišča |  |  | SIST EN 1427 | t | 325 |  |  | 4000 | - | xxxxxx | XXXXXX
- po RTFOT: DSR (pri dveh temperaturah) |  |  | SIST EN 1427 | t | 325 |  |  | 4000 | - | xxxxxx | XXXXXX
- po RTFOT in PAV: DSR |  |  | SIST EN 14770:2012 | t | 325 |  |  | 4000 | - | xxxxxx | XXXXXX
- po RTFOT in PAV: BBR |  |  | SIST EN 14771:2012 | t | 325 |  |  | 4000 | - | xxxxxx | XXXXXX
*izjavo o lastnostih poda dobavitelj asfaltne zmesi za uporabljeno bitumensko vezivo za proizvod
3.3.3 Vgrajevana-proizvedena bituminizirana zmes
- delež veziva |  |  | SIST EN 12697-1 | t | 325 | 500 | 1 | 2500 | 1 |  | 0
- zrnavost |  |  | SIST EN 12697-2 | t | 325 | 500 | 1 | 2500 | 1 |  | 0
- največja gostota bituminizirane zmesi |  |  | SIST EN 12697-5 | t | 325 | 500 | 1 | 2500 | 1 |  | 0
- prostorska gostota bituminizirane zmesi |  |  | SIST EN 12697-6 | t | 325 | 500 | 1 | 2500 | 1 |  | 0
- vsebnost votlin v bituminizirani zmesi |  |  | SIST EN 12697-8 | t | 325 | 500 | 1 | 2500 | 1 |  | 0
3.3.4 Vgrajena bituminizirana zmes
odvzem jeder iz vgrajene plasti:
- prostorska gostota asfaltne plasti |  |  | SIST EN 12697-6 | t | 325 | 500 | 1 | 2500 | 1 |  | 0
- vsebnost votlin v asfaltni plasti |  |  | SIST EN 12697-8 | t | 325 | 500 | 1 | 2500 | 1 |  | 0
- zgoščenost asfaltne plasti |  |  | SIST EN 12697-9 | t | 325 | 500 | 1 | 2500 | 1 |  | 0
- debelina asfaltne plasti |  |  | SIST EN 12697-36 | t | 325 | 500 | 1 | 2500 | 1 |  | 0
- zlepljenost plasti |  |  | TSC 06.753 | t | 340 | 1000 | 1 | 2500 | 1 |  | 0
- meritve gostote asfaltne plasti z izotop. sondo |  |  | ASTM D2950-91 | m2 | 2660 | 100 | 28 | 200 | 15 |  | 0
ali druga neporušna metoda (TSC 06.713)
Odvzem jeder se računa na komad jeder in ne za vsako plast posebej!
3.3.5 Ekstrahirano bitumensko vezivo
- zmehčišče po PK |  |  | SIST EN 1427 | t | 325 | 2500 | 0 | 2500 | - | xxxxxx | XXXXXX
- penetracija |  |  | SIST EN 1426 | t | 325 | 2500 | 0 | 2500 | - | xxxxxx | XXXXXX
- pretrgališče po Fraassu |  |  | SIST EN 12593 | t | 325 | XXXXX | 0 | 2500 | - | xxxxxx | XXXXXX
- duktilnost |  |  | DIN 52013 | t | 325 | XXXXX | 0 | 2500 | - | xxxxxx | XXXXXX
3.4 Bituminizirane zmesi za nosilno-obrabne in obrabno-zaporne plasti (AC surf Z3)
3.4.1 Zmesi kamnitih zrn
- zrnavost |  |  | SIST EN 933-1 | t | 190 | izvajalec del pridobi izjavo o lastnostih* |  |  | - | xxxxxx | XXXXXX
- delež finih delcev |  |  | SIST EN 933-1 | t | 190 |  |  |  | - | xxxxxx | XXXXXX
- kakovost finih delcev |  |  | SIST EN 933-9 | t | 190 |  |  |  | - | xxxxxx | XXXXXX
- modul ploščatosti ali oblika grobih zrn |  |  | SIST EN 933-3, 933-4 | t | 190 |  |  |  | - | xxxxxx | XXXXXX
- delež drobljenih zrn v zmesi grobih zrn |  |  | SIST EN 933-5 | t | 190 |  |  |  | - | xxxxxx | XXXXXX
- odpornost grobih zrn proti drobljenju (LA) |  |  | SIST EN 1097-2 | t | 190 |  |  |  | - | xxxxxx | XXXXXX
- odpornost grobih zrn proti zaglajevanju |  |  | SIST EN 1097-8 | t | 190 |  |  |  | - | xxxxxx | XXXXXX
- odpornost proti obrabi |  |  | SIST EN 1097-1 | t | 190 |  |  |  | - | xxxxxx | XXXXXX
- odpornost zrn proti zmrzovanju in odtajevanju |  |  | SIST EN 1367-1 | t | 190 |  |  |  | - | xxxxxx | XXXXXX
- odpornost zrn proti temperaturnem šoku |  |  | SIST EN 1367-5 | t | 190 |  |  |  | - | xxxxxx | XXXXXX
- obvitost grobih zrn z bitumenskim vezivom |  |  | SIST EN 12697-11/A | t | 190 |  |  |  | - | xxxxxx | XXXXXX
*izjavo o lastnostih poda dobavitelj asfaltne zmesi za uporabljene kamnite materiale za proizvod
3.4.2 Bitumensko vezivo
- zmehčišče po PK |  |  | SIST EN 1427 | t | 190 |  | 1 |  | - | xxxxxx | XXXXXX
- penetracija |  |  | SIST EN 1426 | t | 190 |  | 1 |  | - | xxxxxx | XXXXXX
- pretrgališče po Fraassu |  |  | SIST EN 12593 | t | 190 | Izvajalec del pridobi Izjavo o lastnostih * |  |  | - | xxxxxx | XXXXXX
- duktilnost |  |  | DIN 52013 | t | 190 |  |  |  | - | xxxxxx | XXXXXX
- RTFOT in PAV: sprememba mase |  |  | SIST EN 12607-1/-3 | t | 190 |  |  | 4000 | - | xxxxxx | XXXXXX
- RTFOT in PAV: vrednost penetracije |  |  | SIST EN 1426 | t | 190 |  |  | 4000 | - | xxxxxx | XXXXXX
- RTFOT in PAV: porast zmehčišča |  |  | SIST EN 1427 | t | 190 |  |  | 4000 | - | xxxxxx | XXXXXX
- po RTFOT: DSR (pri dveh temperaturah) |  |  | SIST EN 1427 | t | 190 |  |  | 4000 | - | xxxxxx | XXXXXX
- po RTFOT in PAV: DSR |  |  | SIST EN 14770:2012 | t | 190 |  |  | 4000 | - | xxxxxx | XXXXXX
- po RTFOT in PAV: BBR |  |  | SIST EN 14771:2012 | t | 190 |  |  | 4000 | - | xxxxxx | XXXXXX
*izjavo o lastnostih poda dobavitelj asfaltne zmesi za uporabljeno bitumensko vezivo za proizvod
3.4.3 Vgrajevana-proizvedena bituminizirana zmes
- delež veziva |  |  | SIST EN 12697-1 | t | 190 | 500 | 1 | 2500 | - | xxxxxx | XXXXXX
- zrnavost |  |  | SIST EN 12697-2 | t | 190 | 500 | 1 | 2500 | - | xxxxxx | XXXXXX
- največja gostota bituminizirane zmesi |  |  | SIST EN 12697-5 | t | 190 | 500 | 1 | 2500 | - | xxxxxx | XXXXXX
- prostorska gostota bituminizirane zmesi |  |  | SIST EN 12697-6 | t | 190 | 500 | 1 | 2500 | - | xxxxxx | XXXXXX
- vsebnost votlin v bituminizirani zmesi |  |  | SIST EN 12697-8 | t | 190 | 500 | 1 | 2500 | - | xxxxxx | XXXXXX
3.4.4 Vgrajena bituminizirana zmes
odvzem jeder iz vgrajene plasti:
- prostorska gostota asfaltne plasti |  |  | SIST EN 12697-6 | t | 190 | 500 | 1 | 2500 | - | xxxxxx | XXXXXX
- vsebnost votlin v asfaltni plasti |  |  | SIST EN 12697-8 | t | 190 | 500 | 1 | 2500 | - | xxxxxx | XXXXXX
- zgoščenost asfaltne plasti |  |  | SIST EN 12697-9 | t | 190 | 500 | 1 | 2500 | - | xxxxxx | XXXXXX
- debelina asfaltne plasti |  |  | SIST EN 12697-36 | t | 190 | 500 | 1 | 2500 | - | xxxxxx | XXXXXX
- zlepljenost plasti |  |  | TSC 06.753 | t | 190 | 1000 | 0 | 2500 | - | xxxxxx | XXXXXX
- meritve gostote asfaltne plasti z izotop. sondo |  |  | ASTM D2950-91 | m2 | 1900 | 100 | 19 | 200 | - | xxxxxx | XXXXXX
ali druga neporušna metoda (TSC 06.713)
Odvzem jeder se računa na komad jeder in ne za vsako plast posebej!
3.4.5 Ekstrahirano bitumensko vezivo
- zmehčišče po PK |  |  | SIST EN 1427 | t |  | 2500 |  | 2500 | - | xxxxxx | XXXXXX
- penetracija |  |  | SIST EN 1426 | t |  | 2500 |  | 2500 | - | xxxxxx | XXXXXX
- pretrgališče po Fraassu |  |  | SIST EN 12593 | t |  | XXXXX |  | 2500 | - | xxxxxx | XXXXXX
- duktilnost |  |  | DIN 52013 | t |  | XXXXX |  | 2500 | - | xxxxxx | XXXXXX
3.5 Bituminizirane zmesi za obrabne in obrabno-zaporne asfaltne plasti
3.5.1 Bitumenski beton (AC surf)
3.5.1.1 Zmesi kamnitih zrn
- zrnavost |  |  | SIST EN 933-1 | t |  | izvajalec del pridobi izjavo o lastnostih* |  |  | - | xxxxxx | XXXXXX
- delež finih delcev |  |  | SIST EN 933-1 | t |  |  |  |  | - | xxxxxx | XXXXXX
- kakovost finih delcev |  |  | SIST EN 933-9 | t |  |  |  |  | - | xxxxxx | XXXXXX
- modul ploščatosti ali oblika grobih zrn |  |  | SIST EN 933-3, 933-4 | t |  |  |  |  | - | xxxxxx | XXXXXX
- delež drobljenih zrn v zmesi grobih zrn |  |  | SIST EN 933-5 | t |  |  |  |  | - | xxxxxx | XXXXXX
- odpornost grobih zrn proti drobljenju (LA) |  |  | SIST EN 1097-2 | t |  |  |  |  | - | xxxxxx | XXXXXX
- odpornost grobih zrn proti zaglajevanju |  |  | SIST EN 1097-8 | t |  |  |  |  | - | xxxxxx | XXXXXX
- odpornost proti obrabi |  |  | SIST EN 1097-1 | t |  |  |  |  | - | xxxxxx | XXXXXX
- obvitost grobih zrn z bitumenskim vezivom |  |  | SIST EN 12697-11/A | t |  |  |  |  | - | xxxxxx | XXXXXX
- odpornost zrn proti zmrzovanju in odtajevanju |  |  | SIST EN 1367-1 | t |  |  |  |  | - | xxxxxx | XXXXXX
- odpornost zrn proti temperaturnem šoku |  |  | SIST EN 1367-5 | t |  |  |  |  | - | xxxxxx | XXXXXX
*izjavo o lastnostih poda dobavitelj asfaltne zmesi za uporabljene kamnite materiale za proizvod
3.5.1.2 Bitumensko vezivo
- zmehčišče po PK |  |  | SIST EN 1427 | t |  | 2500 |  | 2500 | - | xxxxxx | XXXXXX
- penetracija |  |  | SIST EN 1426 | t |  | 2500 |  | 2500 | - | xxxxxx | XXXXXX
- pretrgališče po Fraassu |  |  | SIST EN 12593 | t |  | Izvajalec del pridobi Izjavo o lastnostih * |  | 2500 | - | xxxxxx | XXXXXX
- duktilnost |  |  | DIN 52013 | t |  |  |  | 2500 | - | xxxxxx | XXXXXX
- RTFOT in PAV: sprememba mase |  |  | SIST EN 12607-1/-3 | t |  |  |  | 4000 | - | xxxxxx | XXXXXX
- RTFOT in PAV: vrednost penetracije |  |  | SIST EN 1426 | t |  |  |  | 4000 | - | xxxxxx | XXXXXX
- RTFOT in PAV: porast zmehčišča |  |  | SIST EN 1427 | t |  |  |  | 4000 | - | xxxxxx | XXXXXX
- po RTFOT: DSR (pri dveh temperaturah) |  |  | SIST EN 1427 | t |  |  |  | 4000 | - | xxxxxx | XXXXXX
- po RTFOT in PAV: DSR |  |  | SIST EN 14770:2012 | t |  |  |  | 4000 | - | xxxxxx | XXXXXX
- po RTFOT in PAV: BBR |  |  | SIST EN 14771:2012 | t |  |  |  | 4000 | - | xxxxxx | XXXXXX
*izjavo o lastnostihi poda dobavitelj asfaltne zmesi za uporabljeno bitumensko vezivo za proizvod
3.5.1.3 Vgrajevana-proizvedena bituminizirana zmes
- delež veziva |  |  | SIST EN 12697-1 | t |  | 500 |  | 2500 | - | xxxxxx | XXXXXX
- zrnavost |  |  | SIST EN 12697-2 | t |  | 500 |  | 2500 | - | xxxxxx | XXXXXX
- največja gostota bituminizirane zmesi |  |  | SIST EN 12697-5 | t |  | 500 |  | 2500 | - | xxxxxx | XXXXXX
- prostorska gostota bituminizirane zmesi |  |  | SIST EN 12697-6 | t |  | 500 |  | 2500 | - | xxxxxx | XXXXXX
- vsebnost votlin v bituminizirani zmesi |  |  | SIST EN 12697-8 | t |  | 500 |  | 2500 | - | xxxxxx | XXXXXX
- občutljivost na vodo |  |  | SIST EN 12697-12 | t |  | izvajalec del pridobi izjavo o lastnostih* |  | 8000 | - | xxxxxx | XXXXXX
*izjavo o lastnostih poda dobavitelj asfaltne zmesi za ta proizvod
3.5.1.4 Vgrajena bituminizirana zmes
odvzem jeder iz vgrajene plasti:
- prostorska gostota asfaltne plasti |  |  | SIST EN 12697-6 | t |  | 500 |  | 2500 | - | xxxxxx | XXXXXX
- vsebnost votlin v asfaltni plasti |  |  | SIST EN 12697-8 | t |  | 500 |  | 2500 | - | xxxxxx | XXXXXX
- zgoščenost asfaltne plasti |  |  | SIST EN 12697-9 | t |  | 500 |  | 2500 | - | xxxxxx | XXXXXX
- debelina asfaltne plasti |  |  | SIST EN 12697-36 | t |  | 500 |  | 2500 | - | xxxxxx | XXXXXX
- zlepljenost plasti |  |  | TSC 06.753 | t |  | 1000 |  | 2500 | - | xxxxxx | XXXXXX
- odpornost proti trajnemu preoblikovanju |  |  | SIST EN 12697-22 | t |  | izvajalec del pridobi izjavo o lastnostih* |  | 8000 | - | xxxxxx | XXXXXX
- meritve gostote asfaltne plasti z izotop. sondo |  |  | ASTM D2950-91 | m2 |  | 100 |  | 200 | - | xxxxxx | XXXXXX
ali druga neporušna metoda (TSC 06.713)
*izjavo o lastnostih poda dobavitelj asfaltne zmesi za ta proizvod
Odvzem jeder se računa na komad jeder in ne za vsako plast posebej!
3.5.1.5 Ekstrahirano bitumensko vezivo iz vgrajevane bituminizirane zmesi
- zmehčišče po PK |  |  | SIST EN 1427 | t |  | 2500 |  | 2500 | - | xxxxxx | XXXXXX
- penetracija |  |  | SIST EN 1426 | t |  | 2500 |  | 2500 | - | xxxxxx | XXXXXX
- pretrgališče po Fraassu |  |  | SIST EN 12593 | t |  | XXXXX |  | 2500 | - | xxxxxx | XXXXXX
- duktilnost |  |  | DIN 52013 | t |  | XXXXX |  | 2500 | - | xxxxxx | XXXXXX
Za PmB vezivo dodatno: |  |  | **dodatno se lahko zahtevajo tudi podatki, ki so pomembni za uporabljeno PmB vezivo
- elastična povratna deformacija |  |  | SIST EN 13398 | t |  | XXXXX |  | 2500 | - | xxxxxx | XXXXXX
- sila in energija pri raztezanju pri 10°C |  |  | SIST EN 13589 in 13703 | t |  | XXXXX |  | 2500 | - | xxxxxx | XXXXXX
- sila in energija pri raztezanju pri 25°C |  |  | DIN 52013, SIST EN 13703 | t |  | XXXXX |  | 2500** | - | xxxxxx | XXXXXX
3.6.1 Drobir z bitumenskim mastiksom (SMA)
3.6.1.1 Zmesi kamnitih zrn
- zrnavost |  |  | SIST EN 933-1 | t | 340 | izvajalec del pridobi izjavo o lastnostih* |  |  | - | xxxxxx | XXXXXX
- delež finih delcev |  |  | SIST EN 933-1 | t | 340 |  |  |  | - | xxxxxx | XXXXXX
- kakovost finih delcev |  |  | SIST EN 933-9 | t | 340 |  |  |  | - | xxxxxx | XXXXXX
- modul ploščatosti ali oblika grobih zrn |  |  | SIST EN 933-3, 933-4 | t | 340 |  |  |  | - | xxxxxx | XXXXXX
- delež drobljenih zrn v zmesi grobih zrn |  |  | SIST EN 933-5 | t | 340 |  |  |  | - | xxxxxx | XXXXXX
- odpornost grobih zrn proti drobljenju (LA) |  |  | SIST EN 1097-2 | t | 340 |  |  |  | - | xxxxxx | XXXXXX
- odpornost grobih zrn proti zaglajevanju |  |  | SIST EN 1097-8 | t | 340 |  |  |  | - | xxxxxx | XXXXXX
- odpornost proti obrabi |  |  | SIST EN 1097-1 | t | 340 |  |  |  | - | xxxxxx | XXXXXX
- obvitost grobih zrn z bitumenskim vezivom |  |  | SIST EN 12697-11/A | t | 340 |  |  |  | - | xxxxxx | XXXXXX
- odpornost zrn proti zmrzovanju in odtajevanju |  |  | SIST EN 1367-1 | t | 340 |  |  |  | - | xxxxxx | XXXXXX
- odpornost zrn proti temperaturnem šoku |  |  | SIST EN 1367-5 | t | 340 |  |  |  | - | xxxxxx | XXXXXX
*izjavo o lastnostih poda dobavitelj asfaltne zmesi za uporabljene kamnite materiale za proizvod
3.6.1.2 Bitumensko vezivo
- zmehčišče po PK |  |  | SIST EN 1427 | t | 340 | 2500 | 1 | 2500 | - | xxxxxx | XXXXXX
- penetracija |  |  | SIST EN 1426 | t | 340 | 2500 | 1 | 2500 | - | xxxxxx | XXXXXX
- pretrgališče po Fraassu |  |  | SIST EN 12593 | t | 340 | Izvajalec del pridobi Izjavo o lastnostih * |  | 2500 | - | xxxxxx | XXXXXX
- duktilnost |  |  | DIN 52013 | t | 340 |  |  | 2500 | - | xxxxxx | XXXXXX
- RTFOT in PAV: sprememba mase |  |  | SIST EN 12607-1/-3 | t | 340 |  |  | 4000 | - | xxxxxx | XXXXXX
- RTFOT in PAV: vrednost penetracije |  |  | SIST EN 1426 | t | 340 |  |  | 4000 | - | xxxxxx | XXXXXX
- RTFOT in PAV: porast zmehčišča |  |  | SIST EN 1427 | t | 340 |  |  | 4000 | - | xxxxxx | XXXXXX
- po RTFOT: DSR (pri dveh temperaturah) |  |  | SIST EN 1427 | t | 340 |  |  | 4000 | - | xxxxxx | XXXXXX
- po RTFOT in PAV: DSR |  |  | SIST EN 14770:2012 | t | 340 |  |  | 4000 | - | xxxxxx | XXXXXX
- po RTFOT in PAV: BBR |  |  | SIST EN 14771:2012 | t | 340 |  |  | 4000 | - | xxxxxx | XXXXXX
*izjavo o lastnostihi poda dobavitelj asfaltne zmesi za uporabljeno bitumensko vezivo za proizvod
3.6.1.3 Vgrajevana-proizvedena bituminizirana zmes
- delež veziva |  |  | SIST EN 12697-1 | t | 340 | 500 | 0.68 | 2500 | 1 |  | 0
- zrnavost |  |  | SIST EN 12697-2 | t | 340 | 500 | 0.68 | 2500 | 1 |  | 0
- največja gostota bituminizirane zmesi |  |  | SIST EN 12697-5 | t | 340 | 500 | 0.68 | 2500 | 1 |  | 0
- prostorska gostota bituminizirane zmesi |  |  | SIST EN 12697-6 | t | 340 | 500 | 0.68 | 2500 | 1 |  | 0
- vsebnost votlin v bituminizirani zmesi |  |  | SIST EN 12697-8 | t | 340 | 500 | 0.68 | 2500 | 1 |  | 0
- občutljivost na vodo |  |  | SIST EN 12697-12 | t | 340 | izvajalec del pridobi izjavo o lastnostih* |  | 8000 | - | xxxxxx | XXXXXX
*izjavo o lastnostih poda dobavitelj asfaltne zmesi za ta proizvod
3.6.1.4 Vgrajena bituminizirana zmes
odvzem jeder iz vgrajene plasti:
- prostorska gostota asfaltne plasti |  |  | SIST EN 12697-6 | t | 340 | 500 | 1 | 2500 | 1 |  | 0
- vsebnost votlin v asfaltni plasti |  |  | SIST EN 12697-8 | t | 340 | 500 | 1 | 2500 | 1 |  | 0
- zgoščenost asfaltne plasti |  |  | SIST EN 12697-9 | t | 340 | 500 | 1 | 2500 | 1 |  | 0
- debelina asfaltne plasti |  |  | SIST EN 12697-36 | t | 340 | 500 | 1 | 2500 | 1 |  | 0
- zlepljenost plasti |  |  | TSC 06.753 | t | 340 | 1000 | 1 | 2500 | 1 |  | 0
- odpornost proti trajnemu preoblikovanju |  |  | SIST EN 12697-22 | t | 340 | izvajalec del pridobi izjavo o lastnostih* |  | 8000 | - | xxxxxx | XXXXXX
- meritve gostote asfaltne plasti z izotop. sondo |  |  | ASTM D2950-91 | m2 | 3400 | 100 | 34 | 200 | 20 |  | 0
ali druga neporušna metoda (TSC 06.713)
*izjavo o lastnostih poda dobavitelj asfaltne zmesi za ta proizvod
Odvzem jeder se računa na komad jeder in ne za vsako plast posebej!
3.5.1.5 Ekstrahirano bitumensko vezivo iz vgrajevane bituminizirane zmesi
- zmehčišče po PK |  |  | SIST EN 1427 | t | 340 | 2500 | 0.136 | 2500 | 1 |  | 0
- penetracija |  |  | SIST EN 1426 | t | 340 | 2500 | 0.136 | 2500 | 1 |  | 0
- pretrgališče po Fraassu |  |  | SIST EN 12593 | t | 340 | XXXXX | 0 | 2500 | 1 |  | 0
- duktilnost |  |  | DIN 52013 | t | 340 | XXXXX | 0 | 2500 | 1 |  | 0
Za PmB vezivo dodatno: |  |  | **dodatno se lahko zahtevajo tudi podatki, ki so pomembni za uporabljeno PmB vezivo
- elastična povratna deformacija |  |  | SIST EN 13398 | t | 340 | XXXXX | 0 | 2500** | 1 |  | 0
- sila in energija pri raztezanju pri 10°C |  |  | SIST EN 13589 in 13703 | t | 340 | XXXXX | 0 | 2500** | 1 |  | 0
- sila in energija pri raztezanju pri 25°C |  |  | DIN 52013, SIST EN 13703 | t | 340 | XXXXX | 0 | 2500** | 1 |  | 0
** dodatni podatki, ki jih je potrebno posredovati na posebno zahtevo inženirja
[9 empty] | 3 BITUMINIZIRANE ZMESI (TSC 06.300/06.410) | 0
5 HIDROIZOLACIJE
5.1 Hidroizolacije na bitumenski osnovi in zaščita hidroizolacije
5.1.1 Preiskave materialov
5.1.1.1 Epoksidni predhodni premaz
- identifikacijski preskus (IR spekter, pot-life, |  |  | TL-BEL-EP | šarža |  | izjava o lastnostih |  | 1 x šaržo | - | xxxxxx | XXXXXX
gostota, vsebnost polnil)
5.1.1.2 Bitumenski materiali
- bitumenski predh.premaz-lastnosti (del. preisk.) |  |  | TSC 07 104 | kg |  | izjava o lastnostih |  | 5000 | - | xxxxxx | XXXXXX
- bitumenska lepilna zmes-lastnosti (del. preisk.) |  |  | TSC 07 104 | kg |  | izjava o lastnostih |  | 5000 | - | xxxxxx | XXXXXX
- bit. hidroizol. trak za vertik.hidroizol. (del.preisk.) |  |  | SIST EN 1031 | m2 |  | izjava o lastnostih |  |  | - | xxxxxx | XXXXXX
- bit. hidroizol. trak za horizont.hidroizol. (del.preisk.) |  |  | SIST EN 1031 | m2 |  | izjava o lastnostih |  | 4000 | - | xxxxxx | XXXXXX
- s polimeri modificiran bit. (del.preisk. lastnosti) |  |  |  | t |  | izjava o lastnostih |  |  | - | xxxxxx | XXXXXX
- zalivna zmes |  |  | SIST EN 14 188-1,2 | kg |  | izjava o lastnostih |  |  | - | xxxxxx | XXXXXX
- pregled izvedbe in meritve ravnosti zaščitnih plošč (sistem |  |  |  | objekt |  |  |  |  | - | xxxxxx | XXXXXX
Servidek/Servipak)
5.1.2 Kontrola vgradnje
- površina podlage (ravnost, hrapavost) |  |  |  | m2 | 1710 | 1/objekt | 0 | 1/objekt | 2 |  | 0
- površina podlage (odtržna trdnost betona) |  |  |  | m2 | 1710 | 1/objekt | 0 | 1/objekt | 2 |  | 0
- osnovni epoksidni premaz (odtržna trdnost) |  |  | SIST EN 1542 | m2 | 1710 | 1/objekt | 0 | 500 | - | xxxxxx | XXXXXX
- bituminizirane zmesi za zaščitno plast:(MA (7)-liti asfalt ali |  |  |  | t |  | 1/objekt | 0 | ocena | - | xxxxxx | XXXXXX
AC (7)-bitumenjski beton ali SMA (7)-drobir z
bitumenskim mastikom; kompletna preiskava zmesi)
- meritve gostote zaščitne plasti s sondo
(AC (7); SMA (7)) |  |  |  | m2 * |  | 10/objekt | 0 | 10/objekt | - | xxxxxx | XXXXXX
- bituminizirane zmes za obrabno in zaporno plast: |  |  |  | t |  | na objekt | 0 |  | - | xxxxxx | XXXXXX
(AC surf-bitumenski beton ali SMA-drobir z |  |  | * najmanj 10 meritev/objekt
bitumenskim mastiksom; kompletna preiskava zmesi)
- meritve gostote plasti obrabne in zaporne plasti
s sondo (AC surf; SMA) |  |  |  | m2 |  | 10/objekt | 0 | 10/objekt | - | xxxxxx | XXXXXX
- brizgana horizont.hidroiz. - eliminator (odtržna trdn.*) |  |  | TSC 07 104 | m2 |  | - | 0 | 500* | 2 |  | 0
- pregled izvedene brizgane horizontalne HI |  |  |  | m2 |  | - | 0 | 1/objekt | 2 |  | 0
* za objekte do 1000 m2 najmanj 3x
[9 empty] | 5 HIDROIZOLACIJE | 0
6 CEMENTNI BETON
6.1 Transportni beton v betonarni
Kontrola kakovosti betona kategorije II v betonarni v skladu s SIST EN 206-1 in SIST 1026.
Za betone za prednapete objekte dolžine nad 100 m mora izvajalec določiti tudi posebne lastnosti betona:
- lezenje, - krčenje, na 180 dni - modul elastičnosti
6.2 Vgrajeni beton na objektu
Po določilih standarda SIST EN 13670:
6.2.1 Začetna presoja sistema
- presoja | [8 empty] | - | xxxxxx | XXXXXX
6.2.2 Pregled projekta izvajanja betonske konstrukcije
- pregled | [8 empty] | 3 |  | 0
6.2.3 Redni nadzor kontrole kvalitete
- pri izvajanju betonarskih del | [7 empty] | mesečno | 15 |  | 0
6.2.4 Sveži beton - odvzem vzorca |  |  | SIST EN 12350-1
- konsistenca (s posedom stožca) |  |  | SIST EN 12350-2 | m3 | 3412 | 40 | 70 | ** | 30 |  | 0
- vsebnost por (pri aeriranih betonih NOZT ) |  |  | SIST EN 12350-7 | m3 | 820 | 40 | 20.5 | ** | 8 |  | 0
- vsebnost por (pri aeriranih betonih OPZT -S) |  |  | SIST EN 12350-7 | m3 | 735 | 20* | 36.75 | ** | 12 |  | 0
* vsaka dobavljena količina
** 2x mesečno
6.2.5 Strjeni beton
6.2.5.1 Strjeni beton
- tlačna trdnost in |  |  | SIST EN 12390-3 | m3 | 3412 | 100 * | 70 | 10% -15% | 30 |  | 0
- prostorninska masa |  |  | SIST EN 12390-7 | m3 | 3412 | 100 * | 70 | 10% -15% | 30 |  | 0
- neprepustnost za vodo |  |  | SIST EN 12390-8 | m3 | 3397 | 500 ** | 7 | mesečno | 3 |  | 0
- odpornost proti zmrzovanju (NOZT ) |  |  | SIST 1026 | m3 | 820 | 2000*** | 1 | *** | 1 |  | 0
- odpornost proti zmrzovanju v
prisotnosti talilnih soli ( OPZT-S ) |  |  | SIST 1026 | m3 | 735 | 1000*** | 1 | *** | 1 |  | 0
* 1x dnevno, najmanj 3 preiskušanci za vsako partijo betona, oz. po posebnem določilu za vsak segment, kampado ali odsek konstr.elem.
** najmanj 3 preiskava za betone, ki se vgrajujejo v objekte istega Izvajalca na določenem odseku in se dobavljajo iz iste betonarne
*** najmanj 1 x objekt, za betone, ki se vgrajujejo v objekte istega izvajalca na določenem odseku in se dobavljajo iz iste betonarne
6.2.5.2 Strjeni beton za prednapete konstrukcije daljše od 100 m
- linearne deformacije 90 dni |  |  | ISO 1920-8 | m3 |  | / |  | **** | - | xxxxxx | XXXXXX
- tečenje (lezenje betona) do 180 dni |  |  | ASTM C512-02 | m3 |  | / |  | **** | - | xxxxxx | XXXXXX
- statični modul elastičnosti |  |  | SIST EN 12390-13 | m3 |  | / |  | **** | - | xxxxxx | XXXXXX
**** betoni za prednapete prekladne konstrukcije in zidove dolžine nad 100 m 1 x/objekt
6.2.6.1 Betonski temelji drogov in portalov VM
- tlačna trdnost in |  |  | SIST EN 12390-3 | kom | 97 | 1×šaržo | 13.85714 | 10% -15% | 5 |  | 0
prostorninska masa |  |  | SIST EN 12390-7 | kom | 97 | 1×šaržo | 13.85714 | 10% -15% | 5 |  | 0
- neprepustnost za vodo |  |  | SIST EN 12390-8 | kom | 97 | 500 ** | 2 | mesečno | 1 |  | 0
- odpornost proti zmrzovanju (NOZT ) |  |  | SIST 1026 | kom | 97 | 2000*** | 1 | *** | 1 |  | 0
6.2.6.2 Temelji sider
- tlačna trdnost in |  |  | SIST EN 12390-3 | kom | 32 | 1×šaržo | 4.571429 | 10% -15% | - | xxxxxx | XXXXXX
prostorninska masa |  |  | SIST EN 12390-7 | kom | 32 | 1×šaržo | 4.571429 | 10% -15% | - | xxxxxx | XXXXXX
- neprepustnost za vodo |  |  | SIST EN 12390-8 | kom | 32 | 500 ** | 0.064 | mesečno | - | xxxxxx | XXXXXX
6.2.6.3 Temelji PHO
- tlačna trdnost in |  |  | SIST EN 12390-3 | m3 |  | 1×šaržo | 0 | 10% -15% | - | xxxxxx | XXXXXX
- prostorninska masa |  |  | SIST EN 12390-7 | m3 |  | 1×šaržo | 0 | 10% -15% | - | xxxxxx | XXXXXX
- neprepustnost za vodo |  |  | SIST EN 12390-8 | m3 |  | 500 ** | 0 | mesečno | - | xxxxxx | XXXXXX
* 1x dnevno, najmanj 3 preiskušanci za vsako partijo betona, oz. po posebnem določilu za vsak segment, kampado ali odsek konstr.elem.
** najmanj 3 preiskava za betone, ki se vgrajujejo v objekte istega Izvajalca na določenem odseku in se dobavljajo iz iste betonarne
*** najmanj 1 x objekt, za betone, ki se vgrajujejo v objekte istega izvajalca na določenem odseku in se dobavljajo iz iste betonarne
[9 empty] | 6 CEMENTNI BETON | 0
7 PREDNAPETA GEOTEHNIČNA SIDRA - TRAJNA (rezervna sidrišča)
7.2 Sestavne komponente prednapetih sider
7.2.1 Jeklo za prednapenjanje - pletena pramena (vrvi) s prEN 10138
- preiskave po STS žice in vrvi za prednapenjanje konstrukcij (Rm, Rp0,2, Epr1, E, Z.navijalni preskus) |  |  | SIST EN ISO 15630-3 | kolut |  | izjava o lastnostih | 0 | 1 / 40t** | - | xxxxxx | XXXXXX
- relaksacija jekla za prednapenjanje |  |  | SIST EN ISO 15630-3 | objekt |  | izjava o lastnostih | 0 | 1 /odsek | - | xxxxxx | XXXXXX
7.2.2 Sidrne glave v skladu z veljavnim STS
- dimenzijska kontrola |  |  | / | kos |  | izjava o lastnostih | 0 | 0,50%* | - | xxxxxx | XXXXXX
- Rm ali trdota, kemijska analiza, metalografija |  |  | SIST EN 10002-1 | kos |  | izjava o lastnostih | 0 | 0,50%* | - | xxxxxx | XXXXXX
7.2.3 Sidrne plošče v skladu z veljavnim STS
- dimenzijska kontrola |  |  |  | kos |  | izjava o lastnostih | 0 | 0,25%* | - | xxxxxx | XXXXXX
- Rm ali trdota, kemijska analiza, metalografija |  |  | SIST EN 10002-1 | kos |  | izjava o lastnostih | 0 | 0,25%* | - | xxxxxx | XXXXXX
7.2.4 Zagozde v skladu z veljavnim STS
- kakovost robov in površine |  |  | SIST EN 10277-2 | kos |  | izjava o lastnostih | 0 | 0,50%* | - | xxxxxx | XXXXXX
- dimenzijska kontrola |  |  |  | kos |  | izjava o lastnostih | 0 | 0,50%* | - | xxxxxx | XXXXXX
- Rm, Re, Rp0,2 ali trdota, kem.anal., metalografija, cementirana plast |  |  | SIST EN ISO 6506-1 | kos |  | izjava o lastnostih | 0 | 0,50%* | - | xxxxxx | XXXXXX
* 1 x na odsek oz. vsaka šarža
7.2.5 Protikorozijsko sredstvo (mast, vazelin) v skladu z veljavnim STS
- kapljišče |  |  | SIST EN ISO 2176 | šarža sredstva |  | izjava o lastnostih | 0 | * | - | xxxxxx | XXXXXX
- odpornost proti oksidaciji |  |  | DIN 51808/ASTM D 942.70 | šarža sredstva |  | izjava o lastnostih | 0 | * | - | xxxxxx | XXXXXX
- izločanje olja pri 40°C |  |  | DIN 51817 | šarža sredstva |  | izjava o lastnostih | 0 | * | - | xxxxxx | XXXXXX
- vsebnost kloridov |  |  | NFM 07-023 (2) | šarža sredstva |  | izjava o lastnostih | 0 | * | - | xxxxxx | XXXXXX
- vsebnost nitratov |  |  | NFM 07-023 (2) | šarža sredstva |  | izjava o lastnostih | 0 | * | - | xxxxxx | XXXXXX
- vsebnost sulfidov |  |  | NFM 07-023 (2) | šarža sredstva |  | izjava o lastnostih | 0 | * | - | xxxxxx | XXXXXX
- vsebnost sulfatov |  |  | NFM 07-023 (2) | šarža sredstva |  | izjava o lastnostih | 0 | * | - | xxxxxx | XXXXXX
- korozijska odpornost v slani atmosferi |  |  | NFX 41-002 (1) | šarža sredstva |  | izjava o lastnostih | 0 | * | - | xxxxxx | XXXXXX
* 1 x na odsek oz. vsaka šarža
7.2.6 Kontrola med izvajanjem injektiranja v skladu s SIST EN 447
- preverjanje istovetnosti recepture in vhod. materialov |  |  | SIST EN 446 | injek. masa |  | * | 0 | ** | - | xxxxxx | XXXXXX
- kontrola pogojev pri injektiranju |  |  | SIST EN 446 | injek. masa |  | * | 0 | ** | - | xxxxxx | XXXXXX
- preskusi po SIST EN 445:
pretočnost |  |  | SIST EN 445, t.č. 4.3 | injek. masa |  | * | 0 | ** | - | xxxxxx | XXXXXX
izločanje vode |  |  | SIST EN 445, t.č. 4.5 | injek. masa |  | * | 0 | ** | - | xxxxxx | XXXXXX
sprememba prostornine |  |  | SIST EN 445, t.č. 4.5 | injek. masa |  | * | 0 | ** | - | xxxxxx | XXXXXX
tlačna trdnost |  |  | SIST EN 445, t.č. 4.6 | injek. masa |  | * | 0 | ** | - | xxxxxx | XXXXXX
* kontrola vsakega od navedenih preskusov skladno s podeljenim soglasjem za sidro
** 1× na objekt, vendar ne manj kot 1× na mesec/300 sider
7.2.7 Kontrola gladkih zaščitnih PE cevi trajnih sider
- dimenzija cevi in debelina stene cevi |  |  | SIST ISO 3126 |  |  | * | 0 | ** | - | xxxxxx | XXXXXX
- gostota |  |  | / |  |  | * | 0 | ** | - | xxxxxx | XXXXXX
- meja plastičnosti |  |  | SIST EN ISO 527-2 |  |  | * | 0 | ** | - | xxxxxx | XXXXXX
- trdota Shore D |  |  | SIST EN ISO 868 |  |  | * | 0 | ** | - | xxxxxx | XXXXXX
- odpornost na hidrostatični pritisk |  |  | SIST EN 12106 |  |  | * | 0 | ** | - | xxxxxx | XXXXXX
* vsaka šarža po načrtu kontrole iz soglasja
** 1 x za AC odsek in tip cevi
7.2.8 Kontrola rebrastih zaščitnih PE cevi trajnih sider
- dimenzija cevi in debelina stene cevi |  |  | SIST ISO 3126 |  |  | * | 0 | ** | - | xxxxxx | XXXXXX
- gostota |  |  | / |  |  | * | 0 | ** | - | xxxxxx | XXXXXX
- meja plastičnosti |  |  | SIST EN ISO 527-2 |  |  | * | 0 | ** | - | xxxxxx | XXXXXX
- trdota Shore D |  |  | SIST EN ISO 868 |  |  | * | 0 | ** | - | xxxxxx | XXXXXX
- odpornost na hidrostatični pritisk |  |  | SIST EN 12106 |  |  | * | 0 | ** | - | xxxxxx | XXXXXX
* vsaka šarža po načrtu kontrole iz soglasja
** 1 x za odsek in tip cevi
7.3 Preskusi pri vgrajevanju sider
- geološka spremljava vrtanja vrtin za testna sidra in sidra, pri katerih se izvede CPN |  |  | SIST EN 1537, t.č. 8.1 | vrtina |  | 1 | 0 | 10% | - | xxxxxx | XXXXXX
- tlačni preskus vodoneprepustnosti |  |  | SIST EN 1537,t.č. 8.3.2 | sidrani objekt |  | * | 0 | / | - | xxxxxx | XXXXXX
- kontrola agresivnosti vode |  |  | SIST EN 1008 | sidrani objekt |  | ** | 0 | / | - | xxxxxx | XXXXXX
* preizkus se izvaja le v prepustnih hribinah
** kontrola se izvaja na zahtevo Inženirja
7.4 Preskusi nosilnosti sider
- preiskava sidra (PS) |  |  | SIST EN 1537, Dodatek E | sidro objekta (kos) | 0 | 2 %*** | 0 | 2 %*** | - | xxxxxx | XXXXXX
- celoviti preskus napenjanja (CPN) |  |  | SIST EN 1537, Dodatek E | sidro objekta (kos) | 0 | 10 %** | 0 | min 5 % | - | xxxxxx | XXXXXX
- enostavni preskus napenjanja (EPN) |  |  | SIST EN 1537, Dodatek E | sidro objekta (kos) | 0 | 1 | 0 | * | - | xxxxxx | XXXXXX
* naključno izbrana sidra po zahtevi Inženirja
** CPN vsaj na 10% sider objekta, vendar ne manj kot na 3 sidrih
*** PS na posebej vgrajenih sidrih v deležu 2% sider objekta, vendar ne manj kot 3
7.5 Električna upornost trajnih sider
- izolacijska upornost RI |  |  | SIST EN 1537, Dodatek A | sidro objekta |  | vsako* | 0 | 20 % | - | xxxxxx | XXXXXX
- ozemljitvena upornost RII |  |  | SIST EN 1537, Dodatek A | sidro objekta |  | ** | 0 | ** | - | xxxxxx | XXXXXX
* število meritev skladno z izdanim tehničnim soglasjem za sidro
** obvezna meritev za vsa sidra, kjer je izolacijska upornost manjša od 0,1M Ohm
7.6 Kontrola izvedbe protikorozijske zaščite vidnih delov vgrajene glave sidra
- terenska kontrola lastnostih izvedbe s podeljenim soglasjem (STS) in elaboratom sidra (TE) |  |  |  | sidrani objekt |  | / | 0 | 1 | - | xxxxxx | XXXXXX
7.8 PASIVNA SIDRA - SN sidra, IBO sidra
7.8.2 Sestavne komponente pasivnih sider
7.8.2.1 Jekleni sestavni deli, preskusi po STS, SIST EN 14490
- natezni preskus palice |  |  | SIST EN 10002-1 | kos |  | izjava o lastnostih | 0 | 1 | - | xxxxxx | XXXXXX
- natezni preskus celega sidra |  |  | SIST EN 14490, Dodatek A.5 | kos |  | izjava o lastnostih | 0 | 1 | - | xxxxxx | XXXXXX
- palica (kemična analiza) - spektrometrična metoda |  |  |  | kos |  | izjava o lastnostih | 0 | 1 | - | xxxxxx | XXXXXX
- plošča (kemična analiza in trdota) |  |  | SIST EN ISO 6506-1 | kos |  | izjava o lastnostih | 0 | 0.001 | - | xxxxxx | XXXXXX
- spojnica (kemična analiza in trdota) |  |  | SIST EN ISO 6506-1 | kos |  | izjava o lastnostih | 0 | 0.001 | - | xxxxxx | XXXXXX
- matica (kemična analiza in trdota) |  |  | SIST EN ISO 6506-1 | kos |  | izjava o lastnostih | 0 | 0.001 | - | xxxxxx | XXXXXX
- vrtalna krona (kemična analiza in trdota) |  |  | SIST EN ISO 6506-1 | kos |  | izjava o lastnostih | 0 | 0.001 | - | xxxxxx | XXXXXX
7.8.2.2 Kontrola med izvajanjem injektiranja (SIST EN 12715)
- preverjanje istovetnosti recepture in vhod. materialov |  |  | SIST EN 446 | injek.masa |  | * | 0 | ** | - | xxxxxx | XXXXXX
- kontrola pogojev pri injektiranju |  |  | SIST EN 446 | injek.masa |  | * | 0 | ** | - | xxxxxx | XXXXXX
- preskusi po:
pretočnost |  |  | SIST EN 445, t.č. 4.3 | injek.masa |  | * | 0 | ** | - | xxxxxx | XXXXXX
izločanje vode |  |  | SIST EN 445, t.č. 4.5 | injek.masa |  | * | 0 | ** | - | xxxxxx | XXXXXX
sprememba prostornine |  |  | SIST EN 445, t.č. 4.5 | injek.masa |  | * | 0 | ** | - | xxxxxx | XXXXXX
tlačna trdnost |  |  | SIST EN 445, t.č. 4.6 | injek.masa |  | * | 0 | ** | - | xxxxxx | XXXXXX
* kontrola vsakega od navedenih preskusov skladno s podeljenim soglasjem za sidro
** 1× na objekt, vendar ne manj kot 1× na 300 sider
7.8.3 Izvlečni preskusi pasivnih sider, po STS, SIST EN 14490
- projektno raziskovalni preskus |  |  | SIST EN 14490, t.č. A.5 | sidro |  | / | 0 | *** | - | xxxxxx | XXXXXX
- ustreznostni preskus |  |  | SIST EN 14490, t.č. A.5 | sidro |  | / | 0 | min 3 ** | - | xxxxxx | XXXXXX
- odobritveni preskus |  |  | SIST EN 14490, t.č. A.5 | sidro |  | min 2,5 %* | 0 | min 0.3 %* | - | xxxxxx | XXXXXX
*… ne manj kot 3 preskuse
**… najmanj 6 preskusnih sider oz. 2 sidri na vrsto zemljine/hribine
***…po zahtevi projektanta
[9 empty] | 7 PREDNAPETA GEOTEHNIČNA SIDRA - TRAJNA (rezervna sidrišča) | 0
8 JEKLA ZA ARMIRANJE, PREDNAPENJANJE IN KONSTRUKCIJE TER SIDRA
8.1 Jekla za armiranje
8.1.1 Armaturnja jekla v skladu s standardom SIST EN 1992-1-1 ter STS, ETA ali CUAP
- preiskave na upogib, povratni upogib in kem. anal.
(Rm/ ReH (RP0,2), Agt), |  |  | SIST EN ISO 15630-1 | t | 620 | izjava o lastnostih |  | 40-50 | 10 |  | 0
- dimenzijska in geometrijska kontrola |  |  |  | t | 620 | izjava o lastnostih |  | 40-50 | 10 |  | 0
- dinamične preiskave če je zahtevana odpornost
na utrujanje za dinamično obremenjene konstrukcije |  |  | SIST EN ISO 15630-1 | t | 350 | izjava o lastnostih |  | 40-50 | 5 |  | 0
-spojnice dimenzijska kontrola, kemijska analiza, |  |  | SIST EN ISO 15630-2 | premer | 5 | izjava o lastnostih |  | 3/premer | 15 |  | 0
zdrs, nizko ciklično utrujanje)
8.1.2 Varjene palice
- preiskave ( Rm, upogib in kemična analiza) |  |  | SIST EN 17660-1 | št.palic* |  | 150 |  | 450 | - | xxxxxx | XXXXXX
* za vsakih 150 palic je potrebno v železokrivnici odvzeti
po 4 vzorce dolžine 2 x 0.5 m
8.1.3 Armaturne mreže v skladu s standardom SIST EN 1992-1-1 ter STS
- preiskave (Rm/ ReH (Rp0,2), Agt, strižne sile, upogib) |  |  | SIST EN ISO 15630-2 | t | 3 | izjava o lastnostih |  | 40 | 1 |  | 0
- dimenzijska in geometrijska kontrola |  |  |  | t | 3 | izjava o lastnostih |  | 40 | 1 |  | 0
- dinamične preiskave če je zahtevana odpornost
na utrujanje za dinamično obremenjene konstrukcije |  |  | SIST EN ISO 15630-2 | t |  | izjava o lastnostih |  | 40 | - | xxxxxx | XXXXXX
8.2 Jeklo za prednapenjanje
8.2.1 Pletena pramena (vrvi), patentirana žica v skladu s standardom prEN 10138, STS
- natezni preskus (Fp0,1, Fp0,2, Fm, Rm, Agt, E, masa na meter) |  |  | SIST EN ISO 15630-3 | kolut |  | izjava o lastnostih |  | 1 | 1 |  | 0
- relaksacija |  |  | SIST EN 15630-3 | objekt |  | izjava o lastnostih |  | 1 | 1 |  | 0
- dinamične preiskave |  |  | SIST EN ISO 15360-3 | objekt |  | izjava o lastnostih |  | 1 | - | xxxxxx | XXXXXX
- natezno-upogibni preskus | [8 empty] | - | xxxxxx | XXXXXX
- korozijski test |  |  |  | objekt |  | izjava o lastnostih |  | 1 | - | xxxxxx | XXXXXX
8.2.2 Sistemi za prednapenjanje v skladu z ETAG 013, ETA
8.2.2.1 Sidrne glave (napenjalne in spojne)
- dimenzijska kontrola |  |  | / | kos |  | izjava o lastnostih |  | 0,25%* | 1 |  | 0
- Rm ali trdota, kemijska analiza, metalografija |  |  | / | kos |  | izjava o lastnostih |  | 0,25%* | 1 |  | 0
8.2.2.2 Vijaki spojnih glav
- dimenzijska kontrola |  |  | / | kos |  | izjava o lastnostih |  | 0,25%* | 1 |  | 0
- Rm ali trdota, kemijska analiza |  |  | / | kos |  | izjava o lastnostih |  | 0,25%* | 1 |  | 0
8.2.2.3 Sidrne plošče
- dimenzijska kontrola |  |  | / | kos |  | izjava o lastnostih |  | 0,25%* | 1 |  | 0
- Rm ali trdota, kemijska analiza, metalografija |  |  | / | kos |  | izjava o lastnostih |  | 0,25%* | 1 |  | 0
8.2.2.4 Zagozde
- dimenzijska kontrola |  |  | / | kos |  | izjava o lastnostih |  | 0,25%* | 1 |  | 0
- kakovost robov in površine |  |  | / | kos |  | izjava o lastnostih |  | 0,25%* | 1 |  | 0
- Rm, Rp0,2 ali trdota, kem.anal., metalografija |  |  | / | kos |  | izjava o lastnostih |  | 0,25%* | 1 |  | 0
8.2.2.5 Tulec in spojni tulec
- dimenzijska kontrola |  |  | / | kos |  | izjava o lastnostih |  | 0,25%* | - | xxxxxx | XXXXXX
- Rm, Rp0,2 ali trdota, metalografija, kem.anal. |  |  | / | kos |  | izjava o lastnostih |  | 0,25%* | - | xxxxxx | XXXXXX
8.2.2.6 Zaščitna mast
- izpostava v slani komori |  |  | / | šarža |  | izjava o lastnostih |  | 1 / šaržo | - | xxxxxx | XXXXXX
- izločanje olja,kapljišče,umiljanje, vsebnost sulfatov in nitartov |  |  | ETAG 013 | šarža |  | izjava o lastnostih |  | 1 / šaržo | - | xxxxxx | XXXXXX
8.2.2.7 Zaščitna cev za prednapete kable iz jeklenih trakov v skladu s SIST EN 524
- določevanje oblike in mer |  |  | SIST EN 523 | objekt |  | izjava o lastnostih |  | 1 / šaržo | - | xxxxxx | XXXXXX
- ugotavljanje obnašanja pri upogibu |  |  | SIST EN 523 | objekt |  | izjava o lastnostih |  | 1 / šaržo | - | xxxxxx | XXXXXX
- preskus z upogibanjem sem in tja |  |  | SIST EN 523 | objekt |  | izjava o lastnostih |  | 1 / šaržo | - | xxxxxx | XXXXXX
- določevanje bočne nosilnosti |  |  | SIST EN 523 | objekt |  | izjava o lastnostih |  | 1 / šaržo | - | xxxxxx | XXXXXX
- ugotavljanje tesnosti |  |  | SIST EN 523 | objekt |  | izjava o lastnostih |  | 1 / šaržo | - | xxxxxx | XXXXXX
- določevanje natezne nosilnosti |  |  | SIST EN 523 | objekt |  | izjava o lastnostih |  | 1 / šaržo | - | xxxxxx | XXXXXX
8.2.2.8 Kontrola med izvajanjem injektiranja v skladu s SIST EN 447
- preverjanje istovetnosti recepture in vhod. materialov |  |  | SIST EN 446 | objekt | 1 | * | 1 |  | - | xxxxxx | XXXXXX
- kontrola pogojev pri injektiranju |  |  | SIST EN 446 | objekt | 1 | * | 1 | *** | 2 |  | 0
- preskusi po SIST EN 445:
pretočnost |  |  | SIST EN 445, t.č. 4.3 | objekt | 1 | * | 1 | *** | 2 |  | 0
izločanje vode |  |  | SIST EN 445, t.č. 4.5 | objekt | 1 | ** | 1 | *** | 2 |  | 0
sprememba prostornine po 24 urah |  |  | SIST EN 445, t.č. 4.5 | objekt | 1 | ** | 1 | *** | 2 |  | 0
tlačna trdnost po 7 in 28 dneh |  |  | SIST EN 445, t.č. 4.6 | objekt | 1 | ** | 1 | *** | 2 |  | 0
|  |  | * vsaka mešanica |  | *** 20% NKK oz. najmanj 1x na objekt
** vsak dan injektiranja
[8 empty] | 8 JEKLA ZA ARMIRANJE, PREDNAPENJANJE IN KONSTRUKCIJE TER SIDRA |  | 0
9 OPREMA OBJEKTOV
9.1 Varnostne ograje skladno s SIST EN 1317-1,-2,-5
a) odbojniki, stebrički, distančniki
izgled, mehanske lastnosti (Rm, Re, A5) |  |  | SIST EN 10002-1 |  |  | izjava o skladnosti |  | <1km=1vz. | - | xxxxxx | XXXXXX
kemijska analiza (vsebnost C, Mn, Si, P, S,) |  |  |  | m1 |  |  |  | 1-5km=2vz. |  | xxxxxx | XXXXXX
oprijem in debelina pocinkanja | [7 empty] | >5km=3vz. |  | xxxxxx | XXXXXX
b) vijačni material |  |  | SIST EN ISO 898-1 | [5 empty] | - | xxxxxx | XXXXXX
izgled, trdota, debelina pocinkanja, poroznost |  |  |  | kos |  | izjava o skladnosti |  | 1 x objekt |  | xxxxxx | XXXXXX
c) pregled montirane varnostne ograje |  |  | SIST EN ISO 1461 | m1 |  | 100% | - | 1 x objekt | - | xxxxxx | XXXXXX
izgled, debelina pocinkanja | [9 empty] | xxxxxx | XXXXXX
Opomba: pri preverjeni istočasni nabavi ena preisk. lahko tudi za več objektov
Končno poročilo o kvaliteti izvedenih del vključiti v poročilo pod t. 9.2
9.2 Mostne ograje (ograja v medtirju)
a) konstrukcija ograje
izgled, mehanske lastnosti (Rm, Re, A5), |  |  | SIST EN ISO 6892-1 |  | 176 | izjava o lastnostih |  | <1km=1vz. | 1 |  | 0
kemijska analiza (vsebnost C, Mn, Si, P, S,), |  |  |  | m1 |  |  |  | 1-5km=2vz. |  |  | 0
oprijem in debelina pocinkanja | [7 empty] | >5km=3vz. |  |  | 0
b) pregled montirane mostne ograje |  |  | SIST EN ISO 1461 | m1 | 173 | 100% | - | 1 x objekt | 1 |  | 0
izgled, debelina pocinkanja | [10 empty] | 0
Opomba: pri preverjeni istočasni nabavi ena preisk. lahko tudi za več objektov
9.3 Zaščitne ograje
a) stebrički, pletivo |  |  | SIST EN 10002-1 |  |  | izjava o skladnosti |  | za vsakih | - | xxxxxx | XXXXXX
izgled, mehanske lastnosti (Rm, Rp0.2, A5) |  |  |  | m1 |  |  |  | 3km 1vz.
kemijska analiza (vsebnost C, Mn, Si, P, S), | [7 empty] | in najmanj
oprijem in debelina pocinkanja | [7 empty] | 1x na objekt
b) pregled montirane zaščitne ograje |  |  | SIST EN ISO 1461 | m1 |  | 100% | - | 1 x za | - | xxxxxx | XXXXXX
izgled | [7 empty] | odsek AC
Opomba: pri preverjeni istočasni nabavi ena preisk. lahko tudi za več objektov
9.4 Sistemi za odvodnjavanje
a) izlivniki, hidromontažni sistemi iz cevi in fitingov iz duktilne- nodularne litine
meh.lastn. (trdota in metalogr.,Rm, Rp0.2, A5) |  |  | SIST EN 6506-1 |  | 15 |  |  |  | 3 |  | 0
kemijska analiza (vsebnost C, Mn, Si, P, S) | [7 empty] | 1 / objekt |  |  | 0
antikorozijska zaščita |  |  |  | kos |  | izjava o skladnosti |  |  |  |  | 0
0
b) spojnice iz nerjavnega jekla | [7 empty] | ali |  |  | 0
mehanske lastnosti (Rm, Rp0.2) | [7 empty] | 1 / šaržo | - | xxxxxx | XXXXXX
kemijska analiza (vsebnost C, Cr, Ni, Ti), |  |  |  | kos |  | izjava o skladnosti |  | ( večji
antikorozijske zaščite | [7 empty] | objekt )
c) obešala cevovodov (vsebnost C, Cr, Ni, Ti), |  |  | spektrometrična metoda | kos |  | izjava o skladnosti |  |  | - | xxxxxx | XXXXXX
d) pregled protikorozijske zaščite na objektu |  |  | SIST EN ISO 2178 | kos |  | 100% | - | 1 x objekt | - | xxxxxx | XXXXXX
9.5. Sistemi za odvodnjavanje iz litega železa
a)hidromontažni sistemi iz cevi in fitingov iz litega železa
-meh.lastn. (trdota in metalogr.,Rm, Rp0.2, A5) |  |  |  | m1 |  | izjava o skladnosti | 0 | 3km 1vz. | - | xxxxxx | XXXXXX
-dimenzijska kontrola |  |  |  | m1 |  | izjava o skladnosti | 0 | 3km 1vz. | - | xxxxxx | XXXXXX
- protikorozijska zaščita |  |  |  | m1 |  | izjava o skladnosti | 0 | 3km 1vz. | - | xxxxxx | XXXXXX
b) spojnice iz nerjavnega jekla
- kemijska analiza (vsebnost C, Cr, Ni, Ti), |  |  |  | m1 |  | izjava o skladnosti | 0 | 3km 1vz. | - | xxxxxx | XXXXXX
c) obešala cevovodov
- protikorozijska zaščita |  |  |  | m1 |  | izjava o skladnosti | 0 | 3km 1vz. | - | xxxxxx | XXXXXX
- kemijska analiza obešal (vsebnost C, Cr, Ni, Ti), |  |  |  | m1 |  | izjava o skladnosti | 0 | 3km 1vz. | - | xxxxxx | XXXXXX
d) Pregled sistema odvodnjavanja po montaži
- pregled izvedbe protikorozijske zaščite na objektu |  |  |  | m1 |  | izjava o skladnosti | 0 | 3km 1vz. | - | xxxxxx | XXXXXX
9.6 Sistemi za odvodnjavanje iz armiranega poliestra
hidromontažni sistemi iz cevi in fitingov iz armiranega poliestra
- mehanske lastnosti |  |  | ISO 8513, ISO 8521, ISO 10466, ASTM D2583 | m1 | 275 | izjava o lastnostih | 0 | 3km 1vz. | 1 |  | 0
-oznaka na cevi |  |  | ISO 10467 | m1 | 275 | izjava o lastnostih | 0 | 3km 1vz. | 1 |  | 0
-togostni razred |  |  | ISO 10467 | m1 | 275 | izjava o lastnostih | 0 | 3km 1vz. | 1 |  | 0
-odpornost na UV |  |  | SIST EN ISO 4892-3 | m1 | 275 | izjava o lastnostih | 0 | 3km 1vz. | 1 |  | 0
-preskus tečenja (upogib) |  |  | ISO 10952 t.č. 10.6 | m1 | 275 | izjava o lastnostih | 0 | 3km 1vz. | 1 |  | 0
-obešala cevovodov (vsebnost C, Cr, Ni, Ti), |  |  | spektrometrična metoda | m1 | 275 | izjava o lastnostih | 0 | 3km 1vz. | 1 |  | 0
-pregled izvedenih del |  |  |  | m1 | 275 | izjava o lastnostih | 0 | 3km 1vz. | 1 |  | 0
9.7 Ležišča
9.7.1 Pregled ležišč
po SIST EN 1337 in Zulassung DiBt / TSC 07.106
-pregled ležišč na objektu; za ležišča za vertikalno silo P<8000 kN |  |  | TSC 07.106/SIST EN 1337 | kos | 24 | izjava o lastnostih | 0 | 1* | 2 |  | 0
-pregled ležišč pri proizvajalcu; za ležišča P=>8000 kN |  |  | TSC 07.106/SIST EN 1337 | kos |  | izjava o lastnostih | 0 | 1* | - | xxxxxx | XXXXXX
-pregled izvedene PKZ |  |  |  | kos | 24 | izjava o lastnostih | 0 | 1* | 2 |  | 0
* pregled dokumentacije in obisk na gradbišču, pregled vseh ležišč pred vgradnjo,
predvidena 2 pregleda, glede na faznost gradnje
9.8 Dilatacije
9.8.1 Pregled dilatacij
- kovinske: lamelne ali glavniki po TL/TP- FÜ / ETA/ TSC 07.107
-pregled dilatacij na objektu za n=<3 |  |  | TSC 07.107; TL/TP-FU | kos |  | izjava o lastnostih | 0 | 1* | - | xxxxxx | XXXXXX
-pregled dilatacij pri proizvajalcu za n=>4 |  |  | TSC 07.107; TL/TP-FU | kos |  | izjava o lastnostih | 0 | 1* | - | xxxxxx | XXXXXX
* pregled dokumentacije in obisk na gradbišču
- asfaltne po TSC 06.450 / ETA
-pregled dilatacij na objektu (Flexjiint EP) |  |  |  | kos |  | izjava o lastnostih | 0 | 1* | - | xxxxxx | XXXXXX
* pregled dokumentacije in obisk na gradbišču
9.9 Obremenilna preiskušnja - za premostitvene objekte z razponom večjim od 15 m (naroči izvajalec)
9.10 Ničelni pregledi objektov - za novogradnje
ničelni pregled se izvede, ko je objekt dokončan oz. pred tehničnim pregledom tako, da so
zaključki ničelnega pregleda osnova za vzpostavitev rednega pregledovanja objektov in njihovega vzdrževanja
- podhod Dunajska | [8 empty] | 1 |  | 0
[9 empty] | 9 OPREMA OBJEKTOV | 0
10 PREDFABRICIRANI PROIZVODI IN PROIZVODI ZA ODVODNJAVANJE
10.1 Ugotavljanje lastnostih proizvodov in polproizvodov
- betonska kabelska korita |  |  | TS-Ž | m |  | izjava o lastnostih |  |  | 1 |  | 0
- betonski peronski elementi |  |  | TS-Ž | m |  | izjava o lastnostih |  |  | - | xxxxxx | XXXXXX
- betonski robniki |  |  | SIST EN 1340 | kos | 1053 | izjava o lastnostih |  |  | 1 |  | 0
- betonski tlakovci |  |  | SIST EN 1338 | m2 |  | izjava o lastnostih |  |  | - | xxxxxx | XXXXXX
- betonska kineta, pokrovi kinete |  |  | SIST EN 1433 | kom | 303 | izjava o lastnostih |  |  | 2 |  | 0
* najmanj 1 x na objekt za vsak proizvod/proizvajalec
10.1.1 Preskušanje tesnosti kanalizac.vodov
- preiskus tesnosti (z zrakom ali vodo) ter pregled z video kamero
- cevovodi |  |  | SIST EN 1610 | m1 | 207 | 1* | 0 | ** | 1 |  | 0
- jaški |  |  | SIST EN 1610 | kos | 11 | 1 | 0 | ** | 1 |  | 0
- požiralniki |  |  |  | kos |  |  | 0 |  | - | xxxxxx | XXXXXX
- požiralniške zavese |  |  |  | kos |  |  | 0 |  | - | xxxxxx | XXXXXX
* - vse elemente ne glede na cono zaščite je potrebno pregledati z videokamero
- za zmerno območje (IIC, IIIB) se tesnost preverja 50%
- za malo občutljivo ali neobčutljivo območje IIIC se tesnost preverjanje ne izvaja
** Preskus tesnosti je dolžan naročiti izvajalec na zasutem cevovodu ob pri-
sotnosti izvajalca zunanje kontrole, ki izdela tudi končno poročilo o preskusu
10.1.2 Kontrolne meritve dimenzij proizvodov za odvodnjavanje
- kontrolne meritve dimenzij drenažnih cevi |  |  |  | m |  | izjava o lastnostih |  |  | - | xxxxxx | XXXXXX
- kontrolne meritve dimenzij jaškov oz požiralnikov |  |  |  | kom |  | izjava o lastnostih |  |  | - | xxxxxx | XXXXXX
- kontrolne meritve dimenzij cevi |  |  |  | m |  | izjava o lastnostih |  |  | - | xxxxxx | XXXXXX
[9 empty] | 10 PROIZVODI ZA ODVODNJAVANJE | 0
11 OPREMA
1.1 OPREMA CEST
11.1 Preskus skladnosti izvedbe talnih označb
11.1.1 Tankoslojne talne označbe
- idenfifikacija barve (IR spekter) |  |  |  | m1 |  |  | 0 | 2000 | - | xxxxxx | XXXXXX
- debelina nanosa (analiza etalona) |  |  | TSC 02.410 | m1 |  |  | 0 | 2000 | - | xxxxxx | XXXXXX
- dnevna vidnost |  |  | SIST EN 1436 | m1 |  |  | 1 | 2000 | - | xxxxxx | XXXXXX
- nočna vidnost v suhih pogojih |  |  | SIST EN 1436 | m1 |  |  | 1 | 2000 | - | xxxxxx | XXXXXX
- drsnost |  |  | SIST EN 1436 | m1 |  |  | 1 | 2000 | - | xxxxxx | XXXXXX
11.4 Kovinske konstrukcije (jeklene konstrukcije, portali, prometni znaki, javna razsvetljava)
11.4.1 Jeklene konstrukcije po SIST EN 1090 |  |  |  |  | jeklena prekladna konstrukcija
a.) skladnost izvedbe s projektom |  |  | SIST EN 1090-1 | kom | 1 | izjava o lastnostih |  | 1 x objekt | 2 |  | 0
b.) preskusi materialov |  |  |  | kom | 1 | izjava o lastnostih |  | 1 x objekt* | 2 |  | 0
c.) zvarov in vijačenja |  |  |  | kom | 1 | izjava o lastnostih |  | 2 x objekt | 2 |  | 0
d.) kontrola protikorozijske zaščite |  |  |  | kom | 1 | izjava o lastnostih |  | 3 x objekt | 3 |  | 0
e.) strokovna ocena izvedbe konstukcije |  |  | SIST EN 1090-2 | kom | 1 | izjava o lastnostih |  | 1 x objekt* | 2 |  | 0
11.4.2 Drogovi VM (tip M160vp, M135vp, M110vp, M110kvp, portali VM)
a.) skladnost izvedbe s projektom |  |  | SIST EN 1993 | kom | 88 | izjava o lastnostih |  | 1×tip droga | 5 |  | 0
b.) preskusi materialov |  |  | SIST EN 12966-2 in SIST EN ISO 6506-1 | kom | 88 | izjava o lastnostih |  | 1×tip droga | 5 |  | 0
c.) kontrola protikorozijske zaščite |  |  | SIST EN ISO 1461 | kom | 88 | izjava o lastnostih |  | 1×tip droga | 5 |  | 0
d.) strokovna ocena izvedbe konstukcije |  |  | SIST EN 1993 | kom | 88 | izjava o lastnostih |  | 1×tip droga | 5 |  | 0
11.4.3 Vijačne zveze sidro - matica
a.) natezni preskus vijačne zveze |  |  | SIST EN 15048-1 | kom |  | izjava o lastnostih |  | 1× tip v. z. | 2 |  | 0
b.) kontrola protikorozijske zaščite vijačne zveze |  |  | SIST EN ISO 1461 | kom |  | izjava o lastnostih |  | 1× tip v. z. | 2 |  | 0
11.4.4 Drugo (javna razsvetljava po SIST EN 40-5, ostali prometni znaki po SIST EN 12899-2,3 )
a.) skladnost izvedbe s projektom |  |  |  | kom | 16 | izjava o lastnostih |  | 1 x objekt | 1 |  | 0
b.) preskusi materialov in protikorozijska zaščita |  |  |  | kom | 16 | izjava o lastnostih |  | 1 x objekt | 1 |  | 0
16 drogov JR
11.5 Ograje za zaščito pred hrupom v skladu s SIST EN 14388
11.5.1 Preskusi materialov ograj za zaščito pred hrupom
11.5.1.1 Temelji, grede, stebri, pritrditveni material
a.) kovinski elementi
- mehanske lastnosti (Rm, Re) |  |  | SIST EN 10002-1 | kom |  | izjava o lastnostih |  | 1 x objekt | - | xxxxxx | XXXXXX
- kemijska analiza materiala |  |  | spektrometrična metoda | kom |  | izjava o lastnostih |  | 1 x objekt | - | xxxxxx | XXXXXX
- debelina in oprijem prevlek |  |  | SIST EN ISO 1461 | kom |  | izjava o lastnostih |  | 1 x objekt | - | xxxxxx | XXXXXX
b.) betonski elementi
- mehanske in obstojnostne lastnosti (NOZT, OPZT -S..) |  |  | SIST 1026, dod. ND,NE | kom |  | izjava o lastnostih |  | 1 x objekt | - | xxxxxx | XXXXXX
- mehanske in obstojnostne lastnosti, piloti za temelje PHO |  |  | SIST 1026, dod. ND | kom |  | 1 |  | 1 x objekt | - | xxxxxx | XXXXXX
- mehanske in obstojnostne lastnosti, plitko temeljenje za PHO |  |  | SIST 1026, dod. ND | kom |  | 1 |  | 1 x objekt | - | xxxxxx | XXXXXX
11.5.1.2 Elementi za zaščito pred hrupom
a.) Kovinski elementi
- mehanske lastnosti |  |  | SIST EN 10002-1 | kom |  | izjava o lastnostih |  | 1 x objekt | - | xxxxxx | XXXXXX
- kemijska analiza materiala |  |  | spektrometrična metoda | kom |  | izjava o lastnostih |  | 1 x objekt | - | xxxxxx | XXXXXX
- debelina in oprijem prevlek |  |  | SIST EN ISO 2409 | kom |  | izjava o lastnostih |  | 1 x objekt | - | xxxxxx | XXXXXX
b.) Umetni materiali (poliakril...)
- zaščita proti izpadanju (SIST EN 1794-1) |  |  | SIST EN 1794-1 | kom |  | izjava o lastnostih |  | 1 x objekt | - | xxxxxx | XXXXXX
c.) Ostali materiali (les, beton...)
- odpornost proti obremenitvi (SIST EN 1794-1)
aerodinamični |  |  | SIST EN 1794-1 | kom |  | izjava o lastnostih |  | 1 x objekt | - | xxxxxx | XXXXXX
z lastno maso |  |  | SIST EN 1794-1 | kom |  | izjava o lastnostih |  | 1 x objekt | - | xxxxxx | XXXXXX
zaradi udarcev kamenja |  |  | SIST EN 1794-1 | kom |  | izjava o lastnostih |  | 1 x objekt | - | xxxxxx | XXXXXX
pri pluženju smega |  |  | SIST EN 1794-1 | kom |  | izjava o lastnostih |  | 1 x objekt | - | xxxxxx | XXXXXX
11.5.2 Poročila o kakovosti izvedenih del
- pregled izvedbe ograj za zaščito pred hrupom |  |  |  | m1 |  | izjava o lastnostih |  | 1 x objekt | - | xxxxxx | XXXXXX
- meritve hrupa (izolirnost in refleksija) |  |  | SIST EN 1793-6 in -5 |  |  |  | 0 |  | - | xxxxxx | XXXXXX
[9 empty] | 11 OPREMA | 0
12 ZGORNJI USTROJ ŽELEZNIŠKIH PROG
- kakovostni in količinski pregled tirnice pri proizvajalcu |  |  |  | m1 | 2850 |  |  | * | 1 |  | 0
- kakovostni in količinski pregled kretnic in tirnih križišč pri proizvajalcu |  |  |  | kom | 19 |  |  | * | - | xxxxxx | XXXXXX
- kakovostni in količinski pregled betonskih pragov pri proizvajalcu |  |  |  | kom | 1800 |  |  |  | 1 |  | 0
- kakovostni in količinski pregled lesenih pragov pri proizvajalcu |  |  |  | kom | 570 |  |  |  | 1 |  | 0
- kakovostni in količinski pregled pritrdilnega materialaj pri proizvajalcu (komplet elastični pritrdilni sistem kot npr. pandrol ali SKL) |  |  |  | kom | 2500 |  |  | * | 1 |  | 0
- kakovostni in količinski pregled materiala za kamnito gredo pri proizvajalcu |  |  |  | m3 | 5100 |  |  | * | 1 |  | 0
- kakovostni in količinski pregled naprav proti vzdolžnemu in prečnemu pomiku tira pri proizvajalcu |  |  |  | kom | 2187 |  |  | * | 1 |  | 0
* ponudnik mora upoštevati povšal 3000 EUR (za potne stroške) + predvideti stroške strokovnjaka za pregled pri proizvajalcu
(obračun potnih stroškov po dejanskih stroških predložitev transpotnih in prenočitvenih stroškov)
12.1.a Neprekinjeno zavarjeni tir (UIC 720, SIST EN 14730-1 in -2) |  |  |  |  | število zvarov na tirnicah in kretnicah
- ultrazvočni pregled zvarov na tiru |  |  | UIC 720, SIST EN 14730-1 in -2 ter TS-Z | kom | 316 |  |  |  | 1 |  | 0
- kemijska analiza tirnice |  |  | SIST-TP CEN/TR 10261 | m1 | 2850 |  |  |  | 1 |  | 0
- mikrostruktura tirnice |  |  | metalografska analiza | m1 | 2850 |  |  |  | 1 |  | 0
- razogličenje tirnice |  |  | SIST EN ISO 6501-1 + met. Analiza | m1 | 2850 |  |  |  | 1 |  | 0
- trdota v tirnici |  |  | SIST EN ISO 6506-1 | m1 | 2850 |  |  |  | 1 |  | 0
- natezna trdnost tirnice |  |  | SIST EN ISO 6892-1 | m1 | 2850 |  |  |  | 1 |  | 0
** 1 meritev se izvede na tiru dolžine 1200 m
12.2 Pregled kretnic in tirnih križišč
- Ultrazvočni pregled zvarov kretnic in tirnih križišč |  |  |  | kom | 19 |  |  |  | 1 |  | 0
12.4.1 Pregled betonskih pragov (SIST EN 13230-2, točka 4.6.2)
- Upogibni test |  |  | SIST EN 13230-2, točka 4.6.2 | kom | 1800 |  |  |  | 1 |  | 0
- Odpornost na zmrzovanje (NOZT) |  |  | SIST 1026 | kom | 1800 |  |  |  | 1 |  | 0
12.4.2 Pregled lesenih pragov
- vizualna ocena karakteristik, kontrola globine |  |  | SIST EN 13230-2, točka 4.6.2 | kom | 570 |  |  |  | 1 |  | 0
penetracije, kontrola navzema-po dokumentacije dobavitelja
12.5 Preiskave tirne grede (SIST EN 13450:2003)
- sejalna analiza |  |  | SIST EN 933-1 | m3 | 5100 |  |  |  | 2 |  | 0
- odpornost proti drobljenju (LArb) |  |  | SIST EN 1097-2, pogoji SIST EN 13450, C | m3 | 5100 |  |  |  | 2 |  | 0
- odpornost proti obrabi (MdeRB) |  |  | SIST EN 1097-1,pogoji SIST EN 13450, E | m3 | 5100 |  |  |  | 2 |  | 0
- obstojnost na zmrzovanje tajanje |  |  | SIST EN 1367-1, pogoji SIST EN 13450 F | m3 | 5100 |  |  |  | 2 |  | 0
- Odpornost proti zmrzovanju – preskus z magnezijevim sulfatom |  |  | SIST EN 1367-2, SIST EN 13450, G | m3 | 5100 |  |  |  | 2 |  | 0
- minerološki petrgrafski pregled zrn |  |  | SIST EN 932-3 | m3 | 5100 |  |  |  | 2 |  | 0
- vpijanje vode in prostorninska masa |  |  | SIST EN 1097-6, B | m3 | 5100 |  |  |  | 2 |  | 0
- modul oblike |  |  | SIST EN 933-4 | m3 | 5100 |  |  |  | 2 |  | 0
- modul ploščatosti |  |  | SIST EN 933-3 | m3 | 5100 |  |  |  | 2 |  | 0
- dolžina zrna ≥ 100 mm |  |  | SIST EN 13450, tč. 6.7 | m3 | 5100 |  |  |  | 2 |  | 0
[9 empty] | 12 ZGORNJI USTROJ ŽELEZNIŠKIH PROG | 0
14 Vozno omrežje
- pregled rešetkastih drogov tipa LS pri proizvajalcu |  |  |  | kos |  |  |  | * | - | xxxxxx | XXXXXX
[9 empty] | 14 Vozno omrežje | 0
* ponudnik mora upoštevati povšal 3000 EUR (za potne stroške) + predvideti stroške strokovnjaka za pregled pri proizvajalcu
(obračun potnih stroškov po dejanskih stroških predložitev transpotnih in prenočitvenih stroškov)
** 1 meritev se izvede na tiru dolžine 1200 m
15 SANACIJSKA DELA
15.01 Preiskave na betonu |  |  | Antigrafitni zaščitni premaz
- preiskave vsebnosti Cl ionov po odbitju betona |  |  |  | m2 |  | 500 |  |  | - | xxxxxx | XXXXXX
- preiskave vsebnosti Cl ionov brez odbitja betona | [8 empty] | - | xxxxxx | XXXXXX
- preiskave alkalnosti betona-pH |  |  |  | m2 |  | 500 |  |  | - | xxxxxx | XXXXXX
Opomba: alkalnosti betona se določi na istih mestih kot se izvede odvzem vzorcev za dol. kloridov
15.02 Površinska obdelava betonov (trajnoelastični premazi, hidrofobni premazi)
- preiskave materialov |  |  |  | m2 |  |  |  |  | - | xxxxxx | XXXXXX
- priprava betonske podlage (vizualno, potrkavanje) |  |  |  | m2 | 1470 |  |  |  | 2 |  | 0
- pogoji okolja |  |  |  | m2 | 1470 |  |  |  | 2 |  | 0
- poraba materialov |  |  |  | m2 | 1470 |  |  |  | 2 |  | 0
- debelina nanešenih slojev |  |  |  | m2 | 1470 |  |  |  | 2 |  | 0
- odtržna trdnost - pull-off testi |  |  |  | m2 |  |  |  |  | - | xxxxxx | XXXXXX
|  |  |  | objekti |  |  |  |  | - | xxxxxx | XXXXXX
-vizualni pregled |  |  |  | m2 |  |  |  |  | - | xxxxxx | XXXXXX
15.03 Injektiranje votlin z maso
- masa |  |  |  | m |  |  |  |  | - | xxxxxx | XXXXXX
- končna ocena |  |  |  | m |  | 1 |  |  | - | xxxxxx | XXXXXX
15.04 Preiskave na materialih za reprofilacijo in na njeni izvedbi
- ocena pripravljene površine |  |  |  | m2 |  | 3* |  |  | - | xxxxxx | XXXXXX
- vremenski pogoji |  |  |  | m2 |  | 3* |  |  | - | xxxxxx | XXXXXX
- debelina nanešenih slojev |  |  |  | m2 |  | 3* |  |  | - | xxxxxx | XXXXXX
- tlačna trdnost |  |  |  | m2 |  | 3* |  |  | - | xxxxxx | XXXXXX
- odtržna trdnost - pull-off testi |  |  |  | m2 |  | 3* |  |  | - | xxxxxx | XXXXXX
objekti
- zgodnje naraščanje odtržne trdnosti |  |  |  | m2 |  | 3* |  |  | - | xxxxxx | XXXXXX
*vizualni ogled in merjenje debeline premaza
15.05 Protikorozijska zaščita armature
- kontrola očščenosti materiala (SA,RA) |  |  |  | m2 |  | 1* |  |  | - | xxxxxx | XXXXXX
- kontrola nanosov PK zaščite |  |  |  | m2 |  | 1* |  |  | - | xxxxxx | XXXXXX
*vizualni ogled in merjenje debeline premaza
15.06 Protikorozijska zaščita kovinskih elementov
- kontrola materiala |  |  |  | m2 |  | 1* |  |  | - | xxxxxx | XXXXXX
- pred cinkanjem |  |  |  | m2 |  | 1* |  |  | - | xxxxxx | XXXXXX
- debelina pocinkanja |  |  |  | m2 |  | 1* |  |  | - | xxxxxx | XXXXXX
- kontrola očščenosti materiala (SA, RA) |  |  |  | m2 |  | 1* |  |  | - | xxxxxx | XXXXXX
- kontrola nanosov PK zaščite |  |  |  | m2 |  | 1* |  |  | - | xxxxxx | XXXXXX
*vizualni ogled in merjenje debeline premaza
15.07 Ojačitev nosilnih AB elementov
- pregled tehnične dokumentacije za karbonske lamele |  |  |  | m |  | izjava o lastnostih |  |  | - | xxxxxx | XXXXXX
[7 empty] | Skupaj: |  | 15 SANACIJSKA DELA | 0
16 KONČNA POROČILA Z OCENO IZVEDENIH DEL
Končna ocena kvalitete izvedenih del mora vsebovati oceno ustreznosti vseh izvedenih del na posameznem
objektu, deviaciji ali trasi (zemeljskih del, betonov, asfaltov, hidroizolacij, jekel,…)
16.01 Trasa |  |  |  |  | (cesta, železnica)
- končno poročilo o kakovosti izvedenih del |  |  | cesta | število | 1 |  |  | 1/trasa | 1 |  | 0
|  |  | železnica | število | 1 |  |  | 1/trasa | 1 |  | 0
16.02 Objekti
- končno poročilo o kakovosti izvedenih del |  |  |  | število | 1 | 1/objekt |  | 1/objekt | 1 |  | 0
16.03 PHO
- končno poročilo o kakovosti izvedenih del |  |  |  | število | 0 | 1/objekt |  | 1/objekt | - | xxxxxx | XXXXXX
[9 empty] | 16 KONČNA POROČILA Z OCENO IZVEDENIH DEL | 0
17 KOORDINACIJE, SODELOVANJE Z NADZOROM,…
- Koordinacije, vrednotenje preiskav in končnih ocen notranje kontrole kvalitete, izvedba dodatnih preiskav (vrednoteno v urah) |  |  |  | ur |  | / | - | 1 | 100 |  | 0
- Sodelovanje z nadzorom (za vsa področja: tč.1-tč.15) |  |  | Eurokod | ur |  | 1 /teden | - | 1 obisk /teden | 100 |  | 0
- Kontrola pri vgrajevanju (za vsa področja: tč.1-tč.15) |  |  | Eurokod | ur |  | 1 /teden | - | 1 obisk /teden | 100 |  | 0
[9 empty] | 17 KOORDINACIJE, SODELOVANJE Z NADZOROM,… | 0
1 ZEMELJSKA DELA IN TEMELJENJE | [5 empty] | 0
2 SPODNJE NOSILNE PLASTI | [5 empty] | 0
3 BITUMINIZIRANE ZMESI (TSC 06.300/06.410) | [5 empty] | 0
5 HIDROIZOLACIJE | [5 empty] | 0
6 CEMENTNI BETON | [5 empty] | 0
7 PREDNAPETA GEOTEHNIČNA SIDRA - TRAJNA (rezervna sidrišča) | [5 empty] | 0
8 JEKLA ZA ARMIRANJE, PREDNAPENJANJE IN KONSTRUKCIJE | [5 empty] | 0
9 OPREMA OBJEKTOV | [5 empty] | 0
10 PREDFABRICIRANI PROIZVODI IN PROIZVODI ZA ODVODNJAVANJE | [5 empty] | 0
11 OPREMA | [5 empty] | 0
12 ZGORNJI USTROJ ŽELEZNIŠKIH PROG | [5 empty] | 0
14 Vozno omrežje | [5 empty] | 0
15 SANACIJSKA DELA | [5 empty] | 0
16 KONČNA POROČILA Z OCENO IZVEDENIH DEL | [5 empty] | 0
17 Koordinacije, sodelovanje s strokovno službo naročnika in inženirja, | [5 empty] | 0
[5 empty] | SKUPAJ | 0
[5 empty] | 22 % DDV | 0
[5 empty] | SKUPAJ z DDV | 0